## Sheet1
Атомный номер | 13 | Механические свойсва алюминия различной чистоты | [7 empty] | Влияние чистоты алюминия на механические свойства при низких температурах
Атомная масса | 26.9815 | [8 empty] | tисп, °C | σв, Мпа при чистоте Al, % |  |  | σ0,005, Мпа при чистоте Al, % |  |  | δ, % при чистоте Al, %
Атомный радиус | 0,143 нм | Алюминий | Al, % | σв, Мпа | δ, % | НВ |  |  |  |  | 99.5 | 99.99 | 99.9997 | 99.5 | 99.99 | 99.9997 | 99.5 | 99.99 | 99.9997
Известно 9 изотопов | стабилен: 27 | Литой в землю | 98 | 88 | 12 | 28 |  |  |  | 27 | 73 | 49 | 40 | 20 | 9 | 9 | 38 | 39 | 45
Электронное строение |  |  | 99 | 83 | 20 | 25 |  |  |  | -103 | 96 | 40 | 42 | 19 | 6 | 8 | 30 | 38 | 42
Электроотрицательность | 1.4 |  | 99.5 | 73 | 29 | 20 |  |  |  | -163 | 112 | 45 | 63 | 23 | 6 | 12 | 41 | 35 | 35
Потенциал ионизации | 5,984 эВ |  | 99.996 | 49 | 45 | 14 |  |  |  | -196 | 150 | 126 | 122 | 23 | 12 | 14 | 48 | 48 | 45
Кристалическая решетка | г.ц.к. a= 0,40496 нм | Литой в кокиль | 99 | 88 | 30 | 25 |  |  |  | -233 | - | 257 | 212 | - | 17 | 23 | - | - | -
Плотность |  | Деформированый | 99 | 137 | 12 | 32 |  |  |  | -253 | 302 | 272 | 270 | 28 | 24 | 22 | - | - | -
tпл | 600 °C | Отожженный | 99 | 88 | 30 | 25 |  |  |  | -269 | 322 | 301 | 252 | 29 | 21 | 19 | 66 | 62 | 59
tкип | 2520 °C | [8 empty] | -272 | 285 | 256 | 210 | 28 | 13 | 15 | 52 | 49 | 44
Упругие свойства |  | Влияние температуры на механические свойсва отожженного алюминия, содержащего 0,2% Si, 0,15% Fe
E | 71 Гпа
G | 26,5 Гпа | tисп, С | σв, Мпа | δ, % | ψ, % | tисп, °C | σв, Мпа | δ, % | ψ, % | Влияние легирующих добавок на свойства алюминия при 20 °C
μ | 0.42 | 20 | 74/75 | 42 | 94/94 | 400 | 28/36 | 45/41 | 98/97 | Добавка % | σв, Мпа |  | δ, % |  | Н?, Мпа |  | Число грибов до разр. |  | p, мкОм*см
Отожженный алюминий тех.чистоты при 20 °C |  | 100 | 65/71 | 42/39 | 95/94 | 500 | 21/26 | 43/44 | 99 |  | Н | О | Н | О | Н | О | Н | О | Н | О
σв | 78 Мпа | 200 | 55/64 | 43/40 | 95 | 600 | 12/16 | 41.47 | 99 | AB000 | 88 | 49 | 30 | 50 | 245 | 196 | 12 | 16 | 2.66 | 2.64
δ | 40% | 300 | 37/40 | 44/42 | 97 | 625 | 8/11 | 36/51 | 100 | Al | 179 | 86 | 2.2 | 24 | 470 | 294 | 8 | 15 | 2.84 | 2.79
ψ | 90% | * в числителе приведены значения при uраст = 1 мм/мин, в знаменателе - при u = 300 мм/мин | [7 empty] | 0,1Fe | 163 | 76 | 6.4 | 34 | 470 | 314 | 9 | 23 | 2.83 | 2.76
Алюминий чистотой 99,994 % при -272 °C | [9 empty] | 0,5Fe | 220 | 99 | 4.8 | 27.5 | 490 | 294 | 7 | 23 | 2.86 | 2.78
δ | 40% | [8 empty] | 1,16Fe | 228 | 130 | 2.8 | 15.2 | 725 | 274 | 12 | 16 | 2.9 | 2.8
ψ | 62% | Алюминий с примесями 0,1% Si и 0,1% Fe также нехладноломок | [7 empty] | 0,52Ni | 168 | 87 | 6.5 | 32 | 558 | 294 | 12 | 22 | 2.72 | 2.68
Тех. алюминий, содержащего до 1% Si, Mn и Fe | [9 empty] | 0,6Ni | 193 | 72 | 5.7 | 30.1 | 578 | 274 | 10 | 22 | 2.8 | 2.74
δ | 21% | t, °C | σв, Мпа | σ0.2, Мпа | δ, % |  |  |  |  | 1,05Ni | 230 | 95 | 2.5 | 30.1 | 500 | 196 | 8 | 24 | 2.87 | 2.76
ψ | 30% | 20 | 56 | 35 | 39 |  |  |  |  | 0,24Co | 166 | 72 | 4.9 | 48 | 667 | 392 | 13 | 22 | 2.75 | 2.71
Температура плавления алюминия в зависимости от чистоты равна: |  | -196 | 157 | 50 | 50 |  |  |  |  | 0,5Co | 183 | 82 | 5.7 | 40.7 | 706 | 451 | 12 | 23 | 2.8 | 2.8
|  | -253 | 271 | 53 | 46 |  |  |  |  | 1Co | 217 | 106 | 3.8 | 29.3 | 814 | 451 | 10 | 23 | 2.82 | 2.79
Al, % | tрекр, °C | -269 | 349 | 63 | 47 |  |  |  |  | 0,27Ce | 150 | 75 | 22 | 45.7 | 402 | 294 | 13 | 23 | 2.68 | 2.67
99.99 | 150 | [8 empty] | 0,57Ce | 170 | 78 | 14.8 | 28 | 451 | 314 | 9 | 23 | 2.7 | 2.67
99.998 | 75 | [8 empty] | 1Ce | 176 | 78 | 6.6 | 20.8 | 470 | 353 | 12 | 24 | 2.76 | 2.71
99.999 | 20
99.99992 | -50
[𝑁𝑒]〖3𝑠〗^23 𝑝^1
〖2,698 𝜏/м〗^3