## Лист1
Атомный номер |  |  | 23
Атомная масса |  |  | 50.942
Атомный радиус |  |  | 0,134 нм
Известно 9 изотопов |  |  | два стабильных
Электронное строение
Электроотрицательность |  |  | 1.2
Потенциал ионизации |  |  | 6,74 эВ
Кристалическая решетка |  |  | о.ц.к. a = 0,3028 нм
Плотность
tпл |  |  | 1917 °C
tкип |  |  | 3392 °C
Механические свойства меди при 20 °C
E |  |  | 126 Гпа
G |  |  | 47 Гпа
Наличие примесей (0,062% C; 0,085% O; 0,0068% H; 0,11% N) нарушает общую закономерность влияния температуры при 400 °C
tисп, °C | 22 | 400 | 600 | 800 | 1000
σв, Мпа | 628 | 678 | 275 | 157 | 49
δ, % | 22 | 19 | 38 | 36 | 50
ψ, % | 48 | 58 | 87 | 89 | 100
Влияние примесей на механические свойства отожженного ванадия
Содержание примесей, 10^-3 % |  |  |  | σв | σ0.2 | δ | ψ
C | O | H | N | Мпа |  | %
24 | <10 | 1 | 5 | 197 | 91 | 38 | 95
80 | 15 | 6 | 20 | 258 | 158 | 34 | 37
50 | 80 | 8 | 40 | 377 | 288 | 32 | 72
70 | 80 | 4 | 40 | 477 | 432 | 32 | 66
90 | 60 | 6 | 40 | 437 | 384 | 36 | 68
60 | 80 | 4 | 50 | 414 | 357 | 34 | 69
60 | 100 | 5 | 50 | 456 | 439 | 38 | 82
100 | 90 | 7 | 70 | 512 | 439 | 26 | 68
47 | 70 | 4.3 | 52 | 467 | 380 | 34 | 68
45 | 48 | 2.8 | 47 | 573 | 295 | 24 | 50
130 | 45 | 4.3 | 7.2 | 384 | 328 | 44 | 78
170 | 31 | 2.1 | 26 | 424 | 378 | 37 | 79
75 | 32 | 2.5 | 0.9 | 401 | 333 | 33 | 80
Влияние низких температур на механические свойства иодидного и востановленного кальцием ванадия
tисп, °C |  | σв, Мпа |  | σ0.2, Мпа |  | δ, % |  | ψ, %
Иодидный ванадий*
20 |  | 196 |  | 88 |  | 38 |  | 95
0 |  | 206 |  | 108 |  | 37 |  | 95
-20 |  | 216 |  | 150 |  | 39 |  | 95
-40 |  | 206 |  | 108 |  | 35 |  | 95
-60 |  | 245 |  | 147 |  | 33 |  | 95
-80 |  | 255 |  | 137 |  | 39 |  | 95
-100 |  | 275 |  | 176 |  | 39 |  | 95
-110 |  | 294 |  | 264 |  | 23 |  | 19
-120 |  | 402 |  | 216 |  | 2 |  | 9
-140 |  | 412 |  | 265 |  | 4 |  | 15
-150 |  | 421 |  | 382 |  | 13 |  | 19
-179 |  | 431 |  | 402 |  | 17 |  | 30
Ванадий, востановленный кальцием**
22 |  | 255 |  | 156 |  | 35 |  | 51
-32 |  | 343 |  | 186 |  | 34 |  | 37
-55 |  | 343 |  | 196 |  | 34 |  | 26
-71 |  | 313 |  | 157 |  | 3 |  | 1
-90 |  | 353 |  | 216 |  | 2 |  | 2
-105 |  | 422 |  | 373 |  | 2 |  | 3
-132 |  | 460 |  | - |  | 1 |  | 1
* Слитки диаметром 19 мм, прокатанные до диаметры 11 мм и подвергнутые рекристаллизационному отжигу при 1100 °C, 48 ч, в вакууме. ** Слитки массой 400 г, прокатанные при 400 °C с 45%-ным обжатием и подвергнутые рекристаллизационному отжигу при 900 С, 3 ч, в вакууме.
[𝐴𝑟] 〖3𝑑〗^3 〖4𝑠〗^2
〖6,1 𝜏/м〗^3