## Лист1
Атомный номер |  | 74 |  |  |  | Содержание примесей внедрение, %, в горячекаватаном спеченном вольфраме чистотой 99,8 %
Атомная масса |  | 183.92
Атомный радиус |  | 0,14 нм | [6 empty] | N | O | H
Известно 17 изотопов |  | 5 стабильных |  |  |  | Содержание, примесей %:
Электронное строение | [5 empty] | на границе |  |  | 0.35 | 0.63 | 0.27
Электроотрицательность |  | 1.2 |  |  |  | общее |  |  | 0.09 | 0.04 | 0.01
Потенциал ионизации |  | 7,98 эВ |  |  |  | в зерне |  |  | 0.05 | 0.02 | 0.005
Кристалическая решетка |  | о.ц.к. a = 0,3165 нм
Плотность | [7 empty] | Влияние примесей внедрения на температуру перехода к хрупкости вольфрама
tпл |  | 3387 °C
tкип |  | 5367 °C | [5 empty] | Вольфрам |  |  |  |  | Содержание примесей, % |  |  |  | tx, °C
Механические свойства меди при 20 °C | [12 empty] | C | O | N | H
E |  | 394 Гпа | [5 empty] | Спеченный вакуумной сварки |  |  |  |  | 0.04 | 0.023 | 0.002 | 0.0003 | 500
G |  | 160 Гпа | [5 empty] | Дуговой вакуумной плавки |  |  |  |  | 0.03 | 0.004 | 0.001 | 0.0002 | 200
Электронно-лучевой зонной плавки после:
Механические свойства вольфрама при 20 °C | [7 empty] | одного перехода |  |  |  |  | 0.024 | 0.001 | 0.001 | 0.0001 | 100
|  |  | НВ | σв, МПа | σ0.2, МПа | δ, % | ψ, % | двух переходов |  |  |  |  | 0.02 | 0.001 | 0.001 | 0.0001 | 20
Спеченный вольфрам |  |  | 470 | 1677 | - | 0 | 0 | и предворительного обезуглероживания |  |  |  |  | 0.001 | 0.001 | 0.001 | 1e-05 | -196
Монокристалический вольфрам |  |  | 335 | 853 | 540 | 12 | 71
[8 empty] | Среда |  |  |  | tпрок, °C | Общее количество газов, см^3/100г |  |  | Содержание газов, %
Механические свойства вольфрамовой проволки в зависимости от степени деформации | [15 empty] | O | N | H
Спеченный вольфрам
Диаметр, мм | σв, МПа | δ, % | Диаметр, мм |  | σв, МПа | δ, % |  | До прокатки |  |  |  | - | 37.6 |  |  | 0.018 | 0.003 | 0.001
7 | 690 | 0 | 0.5 |  | 2275 | 3.3 |  | Воздух |  |  |  | 1300 | 40.6 |  |  | 0.023 | 0.003 | 0.0008
3 | 931 | 0 | 0.3 |  | 2412 | 3.1 |  | Вакуум 10^-3 Па |  |  |  | 1300 | 5 |  |  | 0.002 | 0.003 | 0.0003
2.45 | 1088 | 0 | 0.24 |  | 2658 | 2.5 |  | Вольфрам электронно-лучевой, зонной плавки
2.05 | 1260 | 0 | 0.172 |  | 3000 | 2.4 |  | До прокатки |  |  |  | - | 3.6 |  |  | 0.001 | 0.001 | 0.0001
1.75 | 1437 | 0 | 0.122 |  | 3089 | 2.25 |  | Воздух |  |  |  | 1200 | 64 |  |  | 0.03 | 0.001 | 0.001
1.44 | 1628 | 0 | 0.095 |  | 3148 | 2 |  | Вакуум 10^-3 Па |  |  |  | 1200 | -* |  |  | -* | -* | -*
1.2 | 1706 | 0.6 | 0.045 |  | 3491 | 2 |  | * За пределами чувствительности метода вакуум-плавления
1 | 1775 | 1 | 0.032 |  | 3726 | 1.7
0.7 | 2010 | 3.7 | 0.021 |  | 4167 | 1.1
0.6 | 2108 | 4.2 | 0.015 |  | 4295 | 0.7 |  | Внешняя среда |  |  |  |  | Температура прокатки, °C
[8 empty] | при спекании порошка |  |  | при прокатке |  | 1000 | 1100 | 1200 | 1300 | 1400 | 1500
[8 empty] | Водород |  |  | Воздух |  | 32 | 54 | 54 | 33 | - | -
[11 empty] | Вакуум 10^-3 Па |  | 33 | 46 | - | 45 | 43 | 47
[8 empty] | Вакуум |  |  | Воздух |  | 35 | 55 | 55 | >60 | - | -
[11 empty] | Вакуум 10^-3 Па |  | 54 | 54 | 54 | 61 | >64 | 65
[𝑋𝑒] 〖4𝑓〗^14 〖5𝑑〗^4 〖6𝑠〗^2
〖19,24 𝜏/м〗^3