## Лист1
Атомный номер | 26 |  |  |  | Влияние температуры на относительное сужение и относительное удлинение литого (числитель) и деформированного (знаменатель) железа различной чистоты
Атомная масса | 55.847
Атомный радиус | 0,126 нм
Известно 9 изотопов | стабильны 4 |  |  |  | tисп, °C |  | №1 |  | №2 |  | №3 |  | №4
Электронное строение | [6 empty] | ψ, % | δ, % | ψ, % | δ, % | ψ, % | δ, % | ψ, % | δ, %
Электроотрицательность | 1.2 |  |  |  | 700 |  | 31/42 | 14/53 | 77/86 | 31/52 | 82/86 | 35/46 | - | -
Потенциал ионизации | 7,9 эВ |  |  |  | 800 |  | 42/29 | 25 | 80/88 | 45/60 | 87/85 | 36/39 | 62/- | 43/-
Кристалическая решетка | до 910 С - о.ц.к с параметром а = 0,2866 нм, до 1393 С - г.ц.к с параметром а = 0,3637 нм; выше 1393 С - о.ц.к с параметром a = 0,2925 нм. |  |  |  | 900 |  | 22/15 | 15/9 | 77/81 | 52/43 | 33/37 | 19/28 | 3/- | 6/-
[5 empty] | 1000 |  | 19 | 15/11 | 70/81 | 49/55 | 28/33 | 21/27 | 7/- | 8/-
[5 empty] | 1100 |  | 36/59 | 28/40 | 66/73 | 46/48 | 70/77 | 46/57 | 16/- | 8/-
Примечание. Содержание примесей в железе:
[10 empty] | O | S | Mn | C | P
[5 empty] | №1 |  |  |  |  | 0.07% | 0,024% | 0.05% | 0.03% | 0,009%
[5 empty] | №2 |  |  |  |  | 0.04% | 0.01% | 0.03% | 0.02% | 0.01%
[5 empty] | №3 |  |  |  |  | 0.06% | 0.01% | 0.01% | 0.03% | -нет
Плотность |  |  |  |  | №4 |  |  |  |  | 0.25% | 0.01% | 0,006% | 0.02% | следы
tпл | 1530 °C
tкип | 2872 °C |  |  |  |  | Состав и размер зерен исследованных сплавов на основе железа
Упругие свойства | [5 empty] | Номер сплава |  | Химический состав, % |  |  | Размер зерна, мкм |  | Фазовый состав карбидов
E | 220 Гпа | [6 empty] | C | N | V
G | 85 Гпа |  |  |  |  | 1 |  | 0.02 | 0.011 | - | 45 |  | Fe3C
[6 empty] | 2 |  | 0.02 | 0.011 | 0.075 | 41 |  | Fe3C + VC
Свойства железа различных сортов при 20 °C | [5 empty] | 3 |  | 0.015 | 0.012 | 0.15 | 46 |  | VC
| σв, Мпа | σ0.2, Мпа | δ, % | ψ, % |  | 4 |  | 0.015 | 0.008 | 0.4 | 45 |  | VC
Сорт железа | [5 empty] | 5 |  | 0.015 | 0.01 | 0.7 | 40 |  | VC
чистейшее | 284 | 176 | 50 | 93
электролитическое | 176-245 | 98-140 | 45 | 75 |  | Влияние давления и температуры при прокате на содержание примесей в железе
карбонильное | 196-275 | 84-168 | 35 | 75 |  | Условие прокатки |  |  |  | Содержание газов, %
техническое | 176-314 | 89-245 | 35 | 75 |  | p, Мпа |  | t, °C |  | O |  | N |  | H
[6 empty] | До прокатки |  |  |  | 0.011 |  | 0.009 |  | 0.0003
[6 empty] | 10^5 |  | 1000 |  | 0.034 |  | 0.016 |  | 0.0009
[6 empty] | 10^5 |  | 1250 |  | 0.04 |  | 0.023 |  | 0.0008
[6 empty] | 1*10^-3 |  | 1000 |  | 0.009 |  | 0.012 |  | 0.0006
[6 empty] | 1*10^-3 |  | 1250 |  | 0.009 |  | 0.01 |  | 0.0004
[𝐴𝑟] 〖3𝑑〗^6 〖4𝑠〗^2
〖7,86 𝜏/м〗^3