## Лист1
Атомный номер |  |  | 27
Атомная масса |  |  | 58.94
Атомный радиус |  |  | 0,125 нм
Изотоп |  |  | Природный кобальт состоит на 99,83% из устойчивого изотопа с массовым числом 59.
Электронное строение
Электроотрицательность |  |  | 1,2
Потенциал ионизации |  |  | 12,69 эВ
Кристалическая решетка |  |  | п.г. до 420 С с а = 0,251, с = 0,409, с/а = 163 |  | С повышением чистоты кобальта (99,99 %) прочность и пластичность улучшаются
Плотность
tпл |  |  | 1494 °C |  | tисп, °C | σв, Мпа | δ, % | ψ, %
tкип |  |  | 2957 °C |  | -96 | 1079/755 | 13/10 | 17/10
Упругие свойства |  |  |  |  | 80 | 765/833 | 18/14 | 36/36
E |  |  | 200 Гпа |  | 257 | 461/669 | 16/22 | 24/40
G |  |  | 70 Гпа |  | 434 | 539/441 | 20/18 | 39/28
[5 empty] | 605 | 294/284 | 38/45 | 80/89
Литой кобальт марки K2 чистотой 98% имеет низкие мех. свойства при всех температурах испытания |  |  |  |  | 800 | 118/176 | 47/25 | 97/90
[5 empty] | 966 | 69/168 | 9/15 | 70/86
tисп, °C |  | σв, Мпа | δ, % | ψ | 1140 | 39/78 | 10/42 | 72/87
20 |  | 127 | 2.5 | 2 | В числителе - свойства при E = 2*10^-2c^-1, в знаменателе при 2*10^-1c^-1. Содержание примесей, %: Ni < 0,001, Cu < 0,0001, Fe < 0,0013, Al <0,0002, Pb < 0,0001, Zn < 0,005, Si 0,0006, S 0,0005, C 0,005.
300 |  | 78 | 2.5 | 2.1
400 |  | 98 | 4.6 | 6.5
500 |  | 89 | 3.4 | 4.2
600 |  | 44 | 4 | 4
700 |  | 35 | 2.7 | 4
800 |  | 14 | 5.3 | 1.3
Более чистый кобальт (99,4 %), закаленный с 1200 °C, прочее и пластичней
Влияние скорости плавления и примесей на твердость литого кобальта электронно-лучевой плавки
tисп, °C | НВ | σв, Мпа | δ, % | ψ
20 | 148 | 275 | 3.9 | 8.11 | τпл, мм/ч | dсл, мм | Содержание примесей, %*10^3 |  |  |  |  | НВ
400 | - | 206 | 4.2 | 11 |  |  | C | O | N | H | S
450 | - | 176 | 4.5 | 2 | - | 100* | 14 | 22 | 10 | 0.6 | 16 | 150
500 | - | 186 | 7.2 | 2.4 | 300 | 40 | 5 | 24 | 3 | 0.5 | 13 | 156
800 | 54 | 88 | 0.7 | 2.8 | 150 | 40 | 6 | 12 | 2 | 0.4 | 12 | 135
Содержание примесей в кобальте, %: Ni 0,22, Fe 0,15, Si 0,1, Mn 0,06, S 0,03, C 0,03, Cu 0,01 |  |  |  |  | 50 | 40 | 6 | 17 | - | 0.4 | 10 | 131
* - до электронно-лучевой плавки
[𝐴𝑟] 〖3𝑑〗^7 〖4𝑠〗^2
〖8,8 𝜏/м〗^3