## Лист1
Атомный номер |  |  | 12 | [5 empty] | Влияние темп. На модуль нормальной упругости магния
Атомная масса |  |  | 24.32
Атомный радиус |  |  | 0,162 нм
Состоит из 3-х изотопов |  |  | 24,25,26
Электронное строение
Электроотрицательность |  |  | 0.9 | [5 empty] | t, °C | E, Гпа
Потенциал ионизации |  |  | 7,64 эВ | [5 empty] | -273 | 49.3
Кристалическая решетка |  |  | п.г. a = 0,321 нм | [5 empty] | -180 | 47.1
Плотность | [8 empty] | 20 | 44.1
tпл |  |  | 650 °C | [5 empty] | 100 | 42.2
tкип |  |  | 1107 °C | [5 empty] | 200 | 40.2
C |  |  | 650 °C | [5 empty] | 300 | 38.2
C/A |  |  | 1107 °C | [5 empty] | 400 | 35.3
[9 empty] | 450 | 33.3
Свойства тех. Магния при 20 °C | [8 empty] | 630 | 26.5
| σв, Мпа | σ0.2, Мпа | δ, % | НВ
Магний: |  |  |  |  | При пониж. Темп. Прочность магния повышается, палстичность уменьшается
литой | 107 | 20 | 5 | 30
деформированный | 245 | 186 | 9 | 50
отожженный | 176 | 98 | 16 | 40 | tисп, °C | σв, Мпа | δ, % | ψ, %
[5 empty] | 17 | 118 | 10 | 5
Влияние температуры на свойства магния |  |  |  |  | -196 | 157 | 7 | 5
tисп, °C | σв, Мпа | σ0.2, Мпа | δ, % | ψ, % | -253 | 205 | 8 | 5
20 | 196 | 88 | 11 | 12
200 | 59 | 25 | 42 | 36
250 | 29 | 20 | 41 | 92
300 | 19 | 16 | 58 | 95
350 | 18 | 12 | 95 | 98
400 | 10 | 5 | 60 | 93
450 | 6 | 4 | 65 | 95
[𝑁𝑒] 〖3𝑠〗^2
〖1, 74 𝜏/м〗^3