## Sheet1
Атомный номер | 29 | Влияние кислорода при 20 °C на мех. cвойства меди после отжига при 700 °C | [7 empty] | Влияние железа и кислорода при 20 °C на механические свойства меди после отжига при 700 °C | [9 empty] | Увеличение выдержки образцов бескислородной меди перед испытанием при 355 °C, т.е. нагревание без приложения основной нагрузки, сравнительно мало понижает прочность и пластичность меди: | [11 empty] | Влияние добавок и температуры на св-ва обработанной меди (* Плавка и отливка в вакууме) | [21 empty] | Электропроводность при 20 °C, %
Атомная масса | 63.54 | [30 empty] | Добавка % (ат.) | Механические свойства при tисп, °C
Атомный радиус | 0,128 нм | О, % | σв, Мпа | δ, % | ν, % | О, % | σв, Мпа | δ, % | ψ, % | Fe, % | О, % | σв, Мпа | δ, % | ψ, % | Fe, % | О, % | σв, Мпа | δ, % | ψ, % | [13 empty] | 20 |  |  | 300 |  |  | 400 |  |  | 500 |  |  | 600 |  |  | 700 |  |  | 800
Известно 14 изотопов | Стабильны: 63 и 65 | 0.016 | 222 | 54 | 77 | 0.09 | 227 | 53 | 65 | 0.06 | 0.014 | 223 | 57 | 73 | 0.96 | 0.005 | 247 | 45 | 82 | Длит. выдержки, ч |  |  | Длит. до разрушения, ч |  |  | Отност. сужение, % | [6 empty] | σв, Мпа | δ, % | ψ, % | σв, Мпа | δ, % | ψ, % | σв, Мпа | δ, % | ψ, % | σв, Мпа | δ, % | ψ, % | σв, Мпа | δ, % | ψ, % | σв, Мпа | δ, % | ψ, % | σв, Мпа | δ, % | ψ, %
Электронное строение |  | 0.04 | 220 | 50 | 72 | 0.17 | 236 | 49 | 57 | 0.2 | 0.003 | 220 | 60 | 73 | 1.38 | 0.004 | 295 | 30 | 79 | 1 |  |  | 7.3 |  |  | 56 | [5 empty] | - | 237 | 52 | 51 | 138 | 26 | 44 | 115 | 43 | 73 | 90 | 80 | 96 | 66 | 56 | 99 | 49 | 48 | 81 | 35 | 47 | 97 | 101
Электроотрицательность | 1 | 0.06 | 222 | 56 | 70 | 0.36 | 254 | 35 | 39 | 0.4 | 0.004 | 229 | 60 | 80 | 1.8 | 0.007 | 305 | 29 | 79 | 4 |  |  | 6 |  |  | 50 | [5 empty] | 0,16P | 251 | 47 | 72 | 168 | 48 | 75 | 143 | 38 | 77 | 103 | 85 | 98 | 74 | 73 | 100 | 49 | 106 | 100 | 32 | 88 | 100 | 44
Потенциал ионизации | 7,73 эВ | [8 empty] | 0.73 | 0.008 | 257 | 52 | 80 | 2.09 | 0.008 | 340 | 34 | 79 | 16 |  |  | 4.5 |  |  | 45 | [5 empty] | 0,26Mn | 231 | 50 | 82 | 153 | 51 | 84 | 138 | 53 | 77 | 113 | 58 | 66 | 81 | 95 | 91 | 55 | 120 | 100 | 37 | 130 | 100 | 78
Кристалическая решетка | г.ц.к. a = 0,3615 нм | Влияние сурьмы при 20 °C на мех. cвойства меди после отжига при 700 °C | [17 empty] | 21 |  |  | 5 |  |  | 40 | [5 empty] | 0,05B | 256 | 35 | 63 | 175 | 45 | 67 | 151 | 35 | 64 | 122 | 55 | 75 | 84 | 55 | 82 | 58 | 72 | 99 | 48 | 70 | 97 | 98
Плотность | [9 empty] | Мех. cвойства меди М1 при 500 °C и скорости растяжения 20 мм/мин | [21 empty] | 0,13Al | 232 | 54 | 88 | 151 | 50 | 62 | 127 | 31 | 36 | 95 | 26 | 33 | 77 | 42 | 64 | 51 | 83 | 92 | 35 | 88 | 99 | 87
tпл | 1084 °C | Sb, % | σв, Мпа | δ, % | ψ, % | Sb, % | σв, Мпа | δ, % | ψ, % | [10 empty] | Влияние температуры на относительное сужение меди различной чистоты при скорости растяжения 1мм/мин (числитель) и 20 мм/мин (знаменатель) | [11 empty] | 0,1Nb | 235 | 49 | 72 | 138 | 52 | 75 | 112 | 78 | 95 | 82 | 48 | 97 | 66 | 47 | 99 | 46 | 53 | 99 | 37 | 53 | 100 | 102
tкип | 2540 °C | 0.004 | 218 | 62 | 74 | 0.092 | 229 | 48 | 78 | τ, мин |  | σв, % |  | δ, % |  | ψ, Мпа | [15 empty] | 0,1Li | 225 | 52 | 75 | 146 | 24 | 28 | 122 | 25 | 28 | 100 | 28 | 28 | 69 | 42 | 44 | 49 | 106 | 93 | 35 | 98 | 100 | -
Механические свойства меди при 20 °C |  | 0.02 | 222 | 61 | 74 | 0.22 | 231 | - | - | 5 |  | 114 |  | 23 |  | 46 | [15 empty] | 0,1Zr | 246 | 38 | 74 | 163 | 39 | 81 | 150 | 39 | 83 | 120 | 50 | 80 | 95 | 57 | 90 | 71 | 65 | 93 | 51 | 89 | 100 | 97
E | 132 Гпа | 0.046 | 222 | 60 | 72 | 0.47 | 229 | 58 | 60 | 20 |  | 105 |  | 31 |  | 39 |  |  |  | tисп, °C | Медь, с 0,03% О |  |  | Медь, с 0,05% Р | [7 empty] | 0,2Ce | 228 | 49 | 75 | 142 | 37 | 69 | 119 | 24 | 44 | 98 | 46 | 45 | 69 | 69 | 95 | 42 | 123 | 100 | 34 | 96 | 100 | 100
G | 42 Гпа | [8 empty] | 60 |  | 100 |  | 28 |  | 46 |  |  |  |  | σв, Мпа | δ, % | ψ, % | σв, Мпа | δ, % | ψ, % | [5 empty] | 0,1O | 233 | 46 | 53 | 153 | 55 | 72 | 105 | 60 | 81 | 76 | 46 | 60 | 63 | 39 | 54 | 42 | 38 | 36 | 31 | 25 | 44 | 101
μ | 0.35 | Влияние серы при 20 °C на мех. cвойства меди после отжига при 600 °C | [7 empty] | 780 |  | 95 |  | 27 |  | 46 |  |  |  | 20 | 211/214 | 52,2/51,2 | 70,5/69,6 | 220/224 | 53,6/51,3 | 70 | [5 empty] | 0,1O* | 245 | 43 | 65 | 135 | 48 | 78 | 105 | 54 | 89 | 74 | 54 | 90 | 54 | 47 | 93 | 50 | 54 | 87 | 29 | 35 | 90 | -
σв | 225 Мпа | [18 empty] | 300 | 185/178 | 50/46,3 | 76,2/76,7 | 185/186 | 41,8/46 | 73,8/79 | [5 empty] | 0,1O* | 243 | 34 | 62 | 137 | 42 | 77 | 108 | 43 | 87 | 75 | 42 | 92 | 53 | 42 | 89 | - | - | - | 26 | 42 | 96 | -
σ0.2 | 60 Мпа | S, % | σв, Мпа | σ0.2, Мпа | δ, % | S, % | σв, Мпа | σ0.2, Мпа | δ, % | Влияние среды и скорости испытания на мех. свойства меди марки М1 при 500 и 800 °C | [9 empty] | 400 | -/155 | -/45,1 | -/74,3 | 165/156 | 41,3/44 | 68,5/79,6 | [5 empty] | -* | 248 | 48 | 90 | 164 | 44 | 85 | 140 | 55 | 83 | 113 | 49 | 91 | 77 | 72 | 100 | 53 | 70 | 100 | 34 | 65 | 100 | -
δ | 60% | 0 | 223 | 60 | 60 | 0.54 | 231 | 62 | 51 | [10 empty] | 450 | 147/148 | 40,8/43,5 | 56,3/73,7 | - | - | -
ψ | 75% | 0.15 | 225 | 56 | 54 | 0.78 | 239 | 75 | 46 | Среда | мм/мин | σв, Мпа |  | δ, % |  | ψ, % |  |  |  | 500 | 120/122 | 28/34,9 | 38,3/58,4 | 126/145 | 41,6/41,8 | 83,1/83,4 | [6 empty] | Мех. Свойства меди после электронно-лучевой плавки и холодной прокатки
Комментарий |  | 0.23 | 227 | 54 | 51 | 0.97 | 240 | 75 | 46 |  |  | 500 °C | 800 °C | 500 °C | 800 °C | 500 °C | 800 °C |  |  | 600 | 73/87 | 17,5/27,3 | 37,3/57,5 | 103/99 | 39,5/41,1 | 91,9/92,3
Примеси, как правило, понижают пластичность меди, однако при одновременном присутствии различных примесей может произойти улучшение свойств. Так, например, при наличии в меди свинца примесь кислорода приводит к оброзованию оксидов свинца в виде округлых включений в теле зерен, поскольку теплота оброзования оксидов свинца больше, чем оксидов меди. Аналогичный процесс происходит и при наличии в меди висмута | [9 empty] | Воздух | 20 | 99 | 28 | 31 | 33 | 39 | 97 |  |  | 700 | 48 | 21,3/29,5 | 38,3/91,3 | 46/47 | 41,6/40,5 | 95,6/99,3 | [6 empty] | tисп, °C | σв, Мпа | δ, % | ψ, % | tисп, °C | σв, % | δ, % | ψ, %
|  | Влияние фосфора при 20 °C на мех. cвойства меди после отжига при 700 °C | [8 empty] | 300 | 105 | 42 | 42 | 48 | 93 | 99 |  |  | 800 | 34 | 16,8/31 | 33,2/99 | 37/31 | 41,4/40,5 | 99,3/99,9 | [6 empty] | 20 | 392 | 17 | 90 | 500 | 98 | 47 | 100
[10 empty] | Природный газ | 20 | 40 | 29 | 26 | 29 | 38 | 56 |  |  | 900 | 19/20 | 16,2/37,1 | 34,2/99,7 | 15/16 | 38,6/42,3 | 99,7/99,9 | [6 empty] | 100 | 372 | 16 | 91 | 600 | 66 | 53 | 100
|  | P, % | σв, Мпа | δ, % | ψ, % | P, % | σв, Мпа | δ, % | ψ, % |  | 300 | 43 | 35 | 38 | 32 | 92 | 99 | [15 empty] | 200 | 333 | 17 | 92 | 700 | 42 | 101 | 100
|  | 0.014 | 236 | 62 | 73 | 0.254 | 243 | 63 | 84 | [23 empty] | 300 | 245 | 25 | 92 | 800 | 29 | 71 | 100
|  | 0.03 | 220 | 59 | 82 | 0.494 | 264 | 62 | 90 | Влияние температуры на относительное сужение меди различной чистоты при скорости растяжения 1мм/мин (числитель) и 20 мм/мин (знаменатель) | [9 empty] | Влияние добавок и температуры на свойства литой меди | [12 empty] | 400 | 118 | 61 | 95 | 900 | 17 | 42 | 100
|  | 0.045 | 222 | 50 | 86 | 0.69 | 264 | 63 | 84 | [10 empty] | Добавка % (ат.) | Механические свойства при tисп, °C | [8 empty] | Электропроводность при 20 °C, %
|  | 0.096 | 226 | 62 | 80 | 0.79 | 274 | 64 | 81 | [11 empty] | 20 |  |  | 500 |  |  | 800 | [5 empty] | Влияние температуры и скорости растяжения (в числителе - при 20, в знаменателе - при 215 мм/мин) на относительное сужения меди с примесью кислорода
|  | 0.148 | 233 | 63 | 85 | 0.95 | 275 | 66 | 85 | tпл,°C | ψ, % образцов |  |  | tисп,°C | ψ, % образцов | [5 empty] | σв, Мпа | δ, % | ψ, % | σв, Мпа | δ, % | ψ, % | σв, Мпа | δ, % | ψ, %
|  | 0.178 | 240 | 61 | 85 | - |  |  |  |  | №1 | №2 | №3 |  | №1 | №2 | №3 |  |  | - | 186 | 19 | 39 | 65 | 5 | 3 | 32 | 7 | 10 | 97
[10 empty] | 20 | 74/70 | 80/83 | 85/85 | 400 | 34/73 | 64/82 | 91/93 |  |  | 0,1P | 187 | 22 | 49 | 78 | 35 | 59 | 27 | 20 | 97 | 71 | 71 |  | tисп, °C |  |  | 500 | 700 | 800 | 875 | 950
[10 empty] | 100 | 76/74 | 83/83 | 86/86 | 500 | 19/39 | 39/81 | 92/91 |  |  | 0,3P | 226 | 38 | 70 | 88 | 30 | 67 | 31 | 85 | 99 | 51 | 51 |  | ψ, %, при наличии O, %
[10 empty] | 200 | 76/73 | 83/83 | 88/88 | 600 | 17/89 | 31/91 | 92/92 |  |  | 1P | 237 | 35 | 64 | 74 | 33 | 45 | 23 | 70 | 74 | 27 | 27 |  | 0.015 |  |  | 6/17 | -/9 | 2/8 | 7/15 | -/12
[10 empty] | 300 | 44/75 | 83/85 | 92/92 | 700 | 17/94 | 23/90 | 94/90 |  |  | 0,1Mn | 190 | 41 | 67 | 75 | 8 | 16 | 28 | 50 | 98 | 89 | 89 |  | 0.03 |  |  | 10/18 | -/16 | 12/15 | 13/- | -/16
[20 empty] | 0,3Mn | 194 | 39 | 71 | 74 | 10 | 19 | 28 | 50 | 99 | 63 | 63 |  | 0.05 |  |  | 8/28 | - | 13/22 | 8/- | 28/50
[10 empty] | Влияние внешней среды температуры и длительности испытания на относительное сужение бескислородной меди | [9 empty] | 1Mn | 153 | 18 | 25 | 102 | 39 | 67 | 41 | 59 | 98 | 38 | 38
[20 empty] | 0,1B | 188 | 40 | 61 | 74 | 38 | 59 | 31 | 20 | 34 | 89 | 89 |  | Свойства отожженной меди марки М0 при низких температурах
[10 empty] | tисп,°C | p, Па | ψ, % при τисп, мин | [7 empty] | 0,3B | 149 | 9 | 12 | 60 | 30 | 76 | 32 | 25 | 65 | 87 | 87 |  | tисп, °C |  |  | 20 | -10 | -40 | -80 | -120 | -180
[12 empty] | 30 | 100 | 150 | 200 | 250 | 300 | 350 |  | 1B | 204 | 14 | 25 | 135 | 34 | 60 | 44 | 46 | 79 | 79 | 79 |  | σв, Мпа |  |  | 216 | 220 | 231 | 265 | 282 | 400
[10 empty] | 375 |  | 95 | 88 | 86 | 84 | 82 | 79 | 77 |  | 0,1Al | 193 | 30 | 78 | 64 | 11 | 51 | 32 | 14 | 66 | 96 | 96 |  | σ0.2, Мпа |  |  | 59 | 61 | 63 | 69 | 74 | 78
[12 empty] | - | 96 | 95 | 94 | 93 | 92 | 92 |  | 0,3Al | 181 | 43 | 79 | 68 | 7 | 18 | 32 | 41 | 88 | 83 | 83 |  | δ, % |  |  | 48 | 40 | 47 | 47 | 45 | 58
[10 empty] | 417 |  | 82 | 70 | - | - | - | - | - |  | 1Al | 191 | 37 | 78 | 30 | 3 | 7 | 22 | 7 | 34 | 45 | 45 |  | ψ, % |  |  | 76 | 78 | 77 | 74 | 70 | 77
[12 empty] | 93 | 89 | 86 | 82 | - | - | - |  | 0,1Si | 189 | 41 | 79 | 67 | 23 | 53 | 24 | 58 | 99 | 83 | 83
[10 empty] | 425 |  | 81 | 67 | 62 | 58 | 55 | 50 | 47 |  | 0,3Si | 192 | 42 | 81 | 62 | 16 | 45 | 26 | 55 | 99 | 61 | 61
[11 empty] | 4 | 91 | 76 | 72 | 69 | 66 | 64 | 63 |  | 1Si | 198 | 42 | 86 | 69 | 13 | 27 | 31 | 53 | 99 | 33 | 33
[12 empty] | 94 | 88 | 85 | 83 | 80 | 78 | 77 |  | 0,1Zn | 176 | 32 | 78 | 73 | 7 | 13 | 24 | 50 | 85 | 96 | 96
[20 empty] | 0,3Zn | 170 | 28 | 56 | 71 | 11 | 23 | 27 | 30 | 55 | 92 | 92
[20 empty] | 1Zn | 170 | 27 | 39 | 78 | 7 | 16 | 24 | 22 | 39 | 79 | 79
[20 empty] | 0,03Nb | 183 | 40 | 87 | 78 | 26 | 55 | 28 | 45 | 97 | 97 | 97
[20 empty] | 0,1Nb | 196 | 48 | 88 | 88 | 16 | 37 | 35 | 30 | 5 | 85 | 85
[20 empty] | 0,3Nb | 190 | 42 | 84 | 101 | 26 | 54 | 39 | 29 | 80 | 69 | 69
[20 empty] | 0,1Li | 182 | 45 | 87 | 59 | 9 | 21 | 28 | 6 | 14 | 101 | 101
[20 empty] | 0,3Li | 172 | 30 | 77 | 49 | 4 | 11 | 24 | 60 | 94 | 97 | 97
[20 empty] | 1Li | 180 | 41 | 61 | 69 | 7 | 8 | 28 | 100 | 99 | 83 | 83
[20 empty] | 0,03Zr | 167 | 44 | 78 | 93 | 30 | 89 | 25 | 57 | 99 | 97 | 97
[20 empty] | 0,1Zr | 217 | 45 | 81 | 127 | 27 | 88 | 39 | 57 | 94 | 83 | 83
[20 empty] | 0,3Zr | 222 | 41 | 71 | 153 | 29 | 82 | 39 | 40 | 94 | 70 | 70
[20 empty] | 0,01Ce | 183 | 37 | 73 | 66 | 48 | 89 | 24 | 50 | 99 | 100 | 100
[20 empty] | 0,03Ce | 190 | 47 | 83 | 73 | 50 | 88 | 27 | 63 | 99 | 101 | 101
[20 empty] | 0,1Ce | 189 | 36 | 68 | 78 | 37 | 76 | 22 | 50 | 59 | 98 | 98
[20 empty] | 0,1O | - | - | - | 47 | 5 | 3 | 34 | 3 | 8 | 98 | 98
[20 empty] | 0,3O | 238 | 29 | 37 | 62 | 7 | 13 | 30 | 4 | 16 | 97 | 97
[20 empty] | 1O | - | - | - | 58 | 5 | 10 | 43 | 1 | 4 | 97 | 97
[𝐴𝑟] 〖3𝑑〗^10 〖4𝑠〗^1
〖8,94 𝜏/м〗^3
𝑢_раст
10^5
〖7∗10〗^(−3)
10^5
〖7∗10〗^(−3)
10^5
〖7∗10〗^(−3)