## Лист1
Легирование молибдена рением существенно повышает прочность и пластичность. Оптимальные свойства — у сплава с максимальным содержанием рения в твердом растворе; оно равно 50 % (по массе) [35% (ат.)]. Положительное влияние рения объясняется следующими факторами: 1) бразованием оксидов типа MoReO4 в отличие от оксидов типа МоО3, не смачивающих границы зерен. Сплавы Mo — Re не требуют специального раскисления и деформируются даже при содержании 0,03—0,05 % О, тогда как молибден сохраняет пластичность лишь при содержании кислорода менее 0,001 %; 2) резким увеличением растворимости углерода в сплаве Мо++ 47% Re; 3) изменением механизма деформации.
Температура перехода к хрупкости молибдена понижается при введении рения:
Re, % (ат.) | 0 | 10 | 20 | 25 | 30 | 35
tх, °C | 50 | -35 | -90 | -140 | -175 | -254
Рений оказывает положительное влияние и на сплавы Mo — W. Однако тройной сплав 45 % Мо+10 % W+45 % Re при холодной прокатке склонен к растрескиванию. Для улучшения его обрабатываемости следует применять теплую прокатку проволоки диаметром 0,1 мм на ленту толщиной 23 мкм, нагреваемую прямым пропусканием электрического тока плотностью 65 МА/м2 . При этом 6= 3 %, *¦) резко возрастает до 8 %, а прочность проволоки (4,6 ГПа) практически не снижается