## Sheet1
Атомный номер | 42 | Относительное удлинение молибдена при расстяжении со скоростью деформации 5,6*10^-6c^-1 при 24 °C, % | [7 empty] | Молибден изготовлен методом порошковой металлургии из недостаточно чистого материала | [8 empty] | Влияние температуры на свойства молибдена |  |  |  |  | Свойства молибдена электронно-лучевой плавки после нагрева в водородной печи, ковки (числитель) и рекристаллизации (знаменатель) в вакууме 7*10^-3 Па при 1500 °C | [7 empty] | Влияние температуры и скорости деформации на свойства монокристаллов молибдена |  |  |  |  | Механические свойства монокристаллов молибдена с ориентацией [111] после n проходов зоны (ψ=100 %)
Атомная масса | 95.94 | [8 empty] | Температура испытания, °C |  | 20 | 100 | 300 | 500 | 700 |  |  | tисп, °C | σв, Мпа | σ0.2, Мпа | δ, % | ψ, %
Атомный радиус | 0,140 нм | В атмосфере воздуха при давлении 10^5 Па | [5 empty] | 13.3 |  | Относительное сужение Mo, %: | [21 empty] | tисп, °C | σв, Мпа | σ0.2, Мпа | δ, % | ψ, % | tисп, °C | σв, Мпа | σ0.2, Мпа | δ, % | σв, Мпа | σ0.2, Мпа | δ, % | σв, Мпа | σ0.2, Мпа | δ, %
Известно 18 изотопов | Стабильных 7 | В 1 н. растворе Н2SO4 | [5 empty] | 17.5 |  | деформированного |  | 71 | 80 | 90 | 95 | 95 |  |  | Спеченный молибден |  |  |  |  | С, % | 0.01 | 0.06 | 0.1 | 0.15 | 0.2 | 0.23
Электронное строение |  | В 1 н. растворе Н2SO4 при напряжении -3В | [5 empty] | 3.3 |  | отожженого |  | 90 | 94 | 96 | 97 | 97 |  |  | 20 | 510 | 294 | 35 | - | σв, Мпа | 432/404 | 471/445 | 514/446 | 523/446 | 526/452 | 546/475 |  | Ориентация <110>, ε=2,38*10^(-4) c^-1 | [5 empty] | n=3 |  |  | n=5 |  |  | n=7
Электроотрицательность | 1.2 | В атмосфере водорода при 33*103 Па | [5 empty] | 10 | [10 empty] | 300 | 314 | - | 47 | - | σ0.2, Мпа | 415/- | 458/316 | 480/320 | 506/326 | 506/326 | 520/334 |  | -160 | 809 | 785 | 25 | 92 | 20 | 465 | 378 | 17 | 456 | 362 | 19 | 436 | 343 | 22
Потенциал ионизации | 7,29 эВ | В атмосфере воздуха после выдержки в 1н. растворе Н2SO4 при напряжении -5В | [5 empty] | 10.5 | [10 empty] | 500 | 265 | 78 | 48 | - | δ, % | 2,1/0 | 8,3/6,7 | 8,0/4,5 | 7,6/4,1 | 7,6/4,1 | 6,5/3,3 |  | -120 | 780 | 726 | 25 | 92 | 100 | 421 | 343 | 29 | 417 | 309 | 20 | 343 | 284 | 21
Кристалическая решетка | г.ц.к. a = 0,3146 нм | [17 empty] | 1000 | 168 | 59 | 47 | - | ψ, % | 2,0/0 | 8.1 | 7,8/8,0 | 6,7/7,2 | 6,7/7,2 | 6.6 |  | 20 | 353 | 270 | 39 | 100 | 200 | 304 | 240 | 26 | 275 | 211 | 26 | 216 | 172 | 27
Плотность | [10 empty] | Отжиг в вакууме | [7 empty] | 1250 | 132 | 55 | 45 | - | По мере увеличения содержания углерода число зерен в 1 см^2 литого молибдена и твердость увеличивается | [7 empty] | 300 | 84 | 68 | 52 | 100 | 400 | 143 | 78 | 46 | 132 | 59 | 48 | 93 | 54 | 50
tпл | 2623 °C | Свойства полуфабрикатов из молибдена при 20 °C | [8 empty] | tотж, °C | 20 | 750 | 900 | 1150 | 1300 | 1500 |  | 1300 | 110 | 51 | 43 | - | [8 empty] | Ориентация <110>, ε=9,5*10^3 c^-1 |  |  |  |  | 800 | 113 | 34 | 57 | 98 | 29 | 60 | - | - | -
tкип | 4804 °C | Способ получения полуфабриката |  |  | Диаметр образца, мм |  | σв, Мпа | σ0.2, Мпа | δ, % | ψ, % | σв, Мпа | 1186 | 1176 | 1039 | 745 | 686 | 539 |  | Деформированный молибден дуговой вакуумной плавки | [17 empty] | 1400 | 44 | 25 | 63 | 39 | 25 | 65 | 34 | 20 | 67
Механические свойства меди при 20 °C | [10 empty] | σ0.2, Мпа | 891 | 882 | 755 | 510 | 490 | 314 | [14 empty] | -140 | 853 | 824 | 23 | 90
E | 322 Гпа | Выдавливание |  |  | 102 |  | 488 | 431 | 1 | 0.8 | δ, % | 9 | 16 | 18 | 29 | 45 | 54 |  | 20 | 637 | 515 | 31 | 58 | С, % |  | 0.01 | 0.06 | 0.1 | 0.15 | 0.2 | 0.23 | -110 | 697 | 662 | 25 | 97 | Влияние способа откачки на содержание примесей в монокристаллах молибдена
G | 119 Гпа | Прокатка |  |  | 50 |  | 568 | 526 | 23 | 33 | H, Мпа | 2990 | 2940 | 2600 | 2300 | 2160 | 1960 |  | 300 | 471 | - | 32 | - | Число зерен в 1 см^2 |  | 8 | 13 | 35 | 80 | 110 | 120 | 20 | 481 | 329 | 34 | 100 | Способ откачки |  |  | Содержание примесей, % (по массе)*10^4 |  |  |  |  | ψ,% | tx, °C*2 | r
μ | 0.335 |  |  |  | 25 |  | 637 | 498 | 30 | 35 | При повышении температуры отжига до 1900 °C (в течении 1ч) прочность молибденастановится еще меньше | [7 empty] | 1000 | 255 | 225 | 20 | 74 | HB |  | 159 | 159 | 161 | 161 | 162 | 174 | Ориентация <110>, ε=9,5*10^3 c^-1 | [7 empty] | C | O | H | Si
[5 empty] | 16 |  | 753 | 588 | 36 | 60 | [8 empty] | 1250 | 114 | 86 | 42 | 92 | Кислород понижает пластичность молибдена | [12 empty] | Промышленный |  |  | 1.2 | 35 | 2 | 0.58 | 6.974 | 51 | -30 | 1400
|  | Примечание. У слитка дуговой плавки σв=168 Мпа, δ=0, ψ=0 | [8 empty] | p, Па | [7 empty] | 1300 | 108 | 62 | 33 | 75 | tисп, °C | -20 | 0 | 20 | 50 | 70 | 100 | 150 | -196 | 1079 | 189 | 10 | 19 | С маслом ПФМС-2 |  |  | 0.875 | 30 | 2.2 | 0.117 | 0.31 | 71 | -50 | 2200
[11 empty] | σв, Мпа |  |  |  | 382 | 422 | 323 |  | 1500 | 44 | - | 48 | - | ψ(δ), %, при: | [7 empty] | -150 | 912 | 711 | 18 | 26 | Через ловушки |  |  | 0.375 | 25 | 1.9 | 0.087 | 0.096 | 100 | -80 | 2700
|  | Химический состав сплавов молибдена, изготовленных методами дуговой вакуумной плавки (ДВП) и порошковой металлургии (ПМ) | [8 empty] | σ0.2, Мпа |  |  |  | 275 | 382 | 323 |  | Отожженный молибден дуговой вакуумной плавки |  |  |  |  | 0,001 % О | 0 | 20(18) | 40(52) | 77(75) | 78(72) | -70 | 89(-) | -80 | 672 | 520 | 19 | 43 | *1 Ме - железо, алюминий, хром, никель
|  | Марка сплава | Метод получения | Содержание примесей, % | [6 empty] | δ, % |  |  |  | 23 | 13 | 1.4 | [6 empty] | 0,002 % О | 0 | 0(8) | 19(32 | 43(72) | 56(68) | 62(68) | 68(-) | 20 | 373 | 280 | 21 | 68 | *2 tx - определена по методике изгиба образцов на 90°
|  |  |  | С | O | N | H | Ti | Zr |  | ψ, % |  |  |  | 28 | 22 | 3 |  | 20 | 539 | 323 | 15 | 16 | 0,002 % О | 0 | 0(6) | 9(8) | 18(29) | -55 | 58(60 | 59(-) | 200 | 157 | 141 | 33 | 100
|  | ЦМ1 | ДВП | 0.008 | 0.002 | 0.001 | 0.0003 | - | - |  | * Азотный экран | [7 empty] | 300 | 294 | - | 52 | 86 | [8 empty] | 30 | 108 | 94 | 54 | 100
|  |  | >> | 0.004 | 0.001 | 0.001 | 0.0003 | 0.15 | - | [9 empty] | 1000 | 127 | 59 | 47 | 95 | Свойства кованого и спеченного молибдена, прокатанного в различных средах
|  | ЦМ2А | >> | 0.0035 | 0.0015 | 0.001 | 0.0001 | 0.09 | 0.05 | [9 empty] | 1200 | 98 | 29 | 50 | 98
|  | ЦСДМ | ПМ | 0.003 | 0.006 | 0.001 | 0.0007 | - | - | [14 empty] | Среда | tпрок, °C | σв, Мпа | σ0.2, Мпа | δ, %
|  | Влияние примесей в атмосфере гелия на меха | [7 empty] | Химический состав и энергия активации процесса роста зерен молибдена | [7 empty] | Нические свойства молибдена и сплава ЦМ6 | [5 empty] | Кованый молибден
|  | Материал |  |  | Исходные свойства |  | без добавки |  |  | Молибден |  | Содержание примесей, % |  |  |  | Энергия активации, кДж/г-атом |  | Свойства после нагрева 4 ч при 1100 °C | [5 empty] | Воздух | 950 | 467 | 399 | 14
[5 empty] | σв, Мпа | δ, % | σв, Мпа | δ, % |  |  |  | С | O | N | H |  |  | С кислородом |  | с H2C2 |  | с азотом |  | >> | 1050 | 647 | 601 | 8
[18 empty] | σв, Мпа | δ, % | σв, Мпа | δ, % | σв, Мпа | δ, % | Вакуум, Па
|  | Монокристалл молибдена |  |  | 480-500 | 16 | 460-480 | 12-14 |  | Спеченный МЧ (0,002% SiO2) |  | 0.014 | 0.007 | 0.003 | 0.0006 | 385 | [7 empty] | 10 | 950 | 588 | 530 | 16
|  | Рекристаллизированный молибден |  |  | 450-480 | 5-6 | - | - |  | Спеченный МЧ (0,04% SiO2) |  | 0.01 | 0.009 | 0.004 | 0.0005 | 322 |  | 480-500 | 22 | 550 | 12 | - | - | 10 | 1050 | 612 | 543 | 16
[10 empty] | Электронно-лучевой чистый |  | 0.004 | 0.002 | 0.002 | 0.0001 | 329 |  | 430-460 | 17-19 | 230-410 | 0-1 | 160 | 0-8 | 1 | 950 | 632 | 559 | 17
|  | ЦМ6 рекристаллизированный (Мо+0,16% Zr) |  |  | 610-620 | 26-29 | 610-640 | 14-24 |  | То же, с добавкой 0,05% Zr и 0,02% Ti |  | 0.006 | 0.002 | 0.001 | 0.0002 | 427 |  | 580-640 | 19-29 | 600-680 | 21-26 | 230-650 | :-23 | 1 | 1050 | 670 | 458 | 16
[18 empty] | 850-870 | 10-17 | 570-750 | 0 | 760-780 | 12-14 | 10^-2 | 950 | 556 | 500 | 16
|  | ЦМ6 деформированный |  |  | 780 | 10-12 | 750-810 | 7-19 | [15 empty] | 10^-2 | 1050 | 630 | 527 | 17
Спеченный молибден
[24 empty] | Воздух | 950 | 645 | 571 | 12
Вакуум, Па
[24 empty] | 10 | 950 | 737 | 651 | 14
[24 empty] | 10 | 1050 | 721 | 662 | 15
[24 empty] | 10^-2 | 950 | 749 | 637 | 15
[24 empty] | 10^-2 | 1050 | 780 | 726 | 15
0,3O
1O
[𝐾𝑟] 〖4𝑑〗^5 〖6𝑠〗^1
〖10,218 𝜏/м〗^3
7∗10^(−6∗)
7∗10^(−4)
7∗10^(−2)
〖𝑀𝑒〗^(∗1)