## Лист1
Атомный номер |  |  | 28 | [5 empty] | Эффективность кальция, стронция и титана немного меньше, а лития, алюминия, марганца и рения - невысокая
Атомная масса |  |  | 58.7
Атомный радиус |  |  | 0,124 нм | [5 empty] | Добавка, % |  | ψ,% | Добавка, % |  | ψ,% | Добавка, % |  | ψ,% | Добавка, % |  | ψ,%
Известно изотопов |  |  | 5 стабильных | [5 empty] | - |  | 6 | 0,05Sr |  | 68 | 0,045Al |  | 13 | 0,1Pr |  | 18
Электронное строение | [8 empty] | 0,05Li |  | 9 | 0,1Sr |  | 18 | 0,7Al |  | 3 | 0,012Ti |  | 22
Электроотрицательность |  |  | 1.2 | [5 empty] | 0,1Li |  | 25 | 0,32Mn |  | 6 | 0,02La |  | 17 | 0,064Ti |  | 39
Потенциал ионизации |  |  | 7,633 эВ | [5 empty] | 0,027Be |  | 40 | 0,8Mn |  | 13 | 0,05La |  | 85 | 0,17Ti |  | 65
Кристалическая решетка |  |  | г.ц.к. a = 0,3524 нм | [5 empty] | 0,048Be |  | 19 | 0,05Re |  | 12 | 0,1La |  | 74 | 0,014Zr |  | 70
Плотность | [8 empty] | 0,02Mg |  | 42 | 0,1Re |  | 5 | 0,024Ce |  | 79 | 0,022Zr |  | 72
tпл |  |  | 1455 °C | [5 empty] | 0,06Mg |  | 44 | 0,02B |  | 48 | 0,053Ce |  | 22 | 0,031Zr |  | 64
tкип |  |  | 2800 °C | [5 empty] | 0,05Ca |  | 68 | 0,05B |  | 64 | 0,072Ce |  | 26 | 0,05Hf |  | 22
Упругие свойства | [8 empty] | 0,01Ca |  | 8 | 0,1B |  | 8 | 0,02Pr |  | 6 | 0,1Hf |  | 49
E |  |  | 196 Гпа | [5 empty] | 0,3Ca |  | 5 | 0,015Al |  | 17 | 0,05Pr |  | 85 | 0,2Hf |  | 75
G |  |  | 73 Гпа
Температуры плавления и теплота образования сульфидов по сварочным данным
Испытания тех. Никеля чистотой 99,3% показали наличие зоны хрупкости при 500-900 °C
[9 empty] | Элемент сульфида |  |  |  | Li | Be | Mg | Ca | Sr | Mn | Re | B
tисп, °C | σв, Мпа | δ,% | ψ,% | tисп, °C | σв, Мпа | δ,% | ψ,% |  | tпл, °C |  |  |  | 975 | 2000 | 2000 | 2525 | 2000 | 1610 | 1100* | 310**
20 | 530 | 36 | 78 | 700 | 147 | 23 | 46 |  | Q, кДж/г-атом серы |  |  |  | 448 | 234 | 348 | 470 | 452 | 210 | 71 | 79
100 | 530 | 33 | 78 | 800 | 137 | 27 | 48 |  | Продолжение
200 | 539 | 32 | 75 | 900 | 79 | 25 | 50 |  | Элемент сульфида |  |  |  | Al | La | Ce | Pr | Ti | Zr | Hf | Ni
300 | 530 | 35 | 75 | 1000 | 56 | 29 | 62 |  | tпл, °C |  |  |  | 1100 | 2125 | 2450 | 2100 | 2050 | 2100 | 2150 | 970
400 | 402 | 34 | 61 | 1100 | 35 | - | 99 |  | Q, кДж/г-атом серы |  |  |  | 242 | 473 | 480 | 465 | 218 | 310 | 314 | 100
500 | 304 | 26 | 42 | 1200 | 22 | 42 | 98 |  | * При 1100 °C разлагается. ** Сублимация при 250 °C
600 | 235 | 21 | 42 | 1300 | 18 | 28 | 98
Влияние примесей на относительное сужение отожженного (750 °C) никеля при различных температурах
Никель после электронно-лучевой сварки.
[17 empty] | Содержание примесей, % |  |  |  | ψ при t, °C
tисп, °C | σв, Мпа | δ,% | ψ,% | tисп, °C | σв, Мпа | δ,% | ψ,% | [13 empty] | 20 | 300 | 500 | 700 | 800
20 | 373 | 45 | 89 | 600 | 156 | 53 | 92 | [9 empty] | - |  |  |  | 56 | 50.6 | 44.7 | 32.1 | 43.4
100 | 333 | 50 | 90 | 700 | 108 | 66 | 100 | [9 empty] | 0,002Sn |  |  |  | 51.8 | 51.3 | 43.8 | 30 | 42.6
200 | 284 | 47 | 89 | 800 | 77 | 68 | 100 | [9 empty] | 0,004Sn |  |  |  | 43.5 | 51.7 | 53.3 | 31 | 44.5
300 | 255 | 42 | 90 | 900 | 50 | 85 | 100 | [9 empty] | 0,008Sn |  |  |  | 54.2 | 53.2 | 54.2 | 39 | 33.5
400 | 225 | 45 | 88 | 1000 | 34 | 77 | 100 | [9 empty] | 0,015Sn |  |  |  | 54.2 | 66 | 64.8 | 43 | 90.5
500 | 196 | 44 | 81 | 1050 | 32 | 67 | 100 | [9 empty] | 0,002Sb |  |  |  | 50 | 54 | 50.5 | 33.5 | 52.1
[17 empty] | 0,003Sb |  |  |  | 54.3 | 56.2 | 50 | 33 | 74.2
Химический состав плавок никеля, тыс доли % | [16 empty] | 0,0085Sb |  |  |  | 51 | - | 53.4 | 32.7 | 60
Номер плавки |  | C | Zr | Mg | S | Cu | Fe | Si | Pb | As | Sb | Bi | Zn | Mn | Al |  | 0,013Sb |  |  |  | 50 | 55.6 | 53 | 23.4 | -
Опытные плавки с примесью серы | [16 empty] | 0,0008Pb |  |  |  | 44.2 | 40 | 43.7 | 21 | -
1 |  | 110 | Нет | 0.3 | 0.5 | 10 | 25 | 9 | 10 | 0.4 | 0.2 | Нет | 0.2 | 0.1 | 0.3 |  | 0,002Pb |  |  |  | 46.6 | 44.7 | 36.9 | 17.5 | 16.5
2 |  | 120 | » | 0.2 | 1.2 | 11 | 36 | 14 | 10 | 0.5 | 0.2 | » | 0.3 | 0.1 | 0.3 |  | 0,0085Pb |  |  |  | 44.5 | 43.1 | 32.5 | 15.8 | 12.3
3 |  | 100 | » | 0.3 | 2.2 | 28 | 26 | 14 | 12 | 0.5 | 0.2 | » | 0.3 | 0.1 | 0.3 |  | 0,013Pb |  |  |  | 40.5 | 45 | 29 | 10.8 | 10.2
4 |  | 100 | » | 0.3 | 4.2 | 31 | 26 | 14 | 10 | 0.6 | 0.2 | » | 0.3 | 0.1 | 0.4 |  | 0,002Bi |  |  |  | 44.5 | 35.2 | 33.2 | 14.6 | 15.7
5 |  | 110 | » | 0.3 | 7.8 | 25 | 30 | 14 | 10 | 0.6 | 0.3 | » | 0.2 | 0.1 | 0.3 |  | 0,004Bi |  |  |  | 45 | 36.9 | 22.9 | 11.7 | 13.9
Опытные плавки с добавкой циркония | [16 empty] | 0,005Bi |  |  |  | 45 | - | 19.5 | 8.3 | 13.6
6 |  | 80 | 14 | 0.3 | 1.5 | 8 | 34 | 4 | 0.9 | 0.5 | 0.3 | Нет | 0.5 | 0.1 | 0.3 |  | 0,011Bi |  |  |  | 42.4 | 35.9 | 18 | 7.8 | 9.7
7 |  | 80 | 29 | 0.3 | 1.3 | 8 | 32 | 6 | 0.9 | 0.5 | 0.2 | » | 0.5 | 0.1 | 0.3
8 |  | 90 | 41 | 0.3 | 2.7 | 10 | 29 | 17 | 0.9 | 0.5 | 0.2 | » | 0.5 | 0.1 | 0.4 |  | Влияние химического состава никеля марки НП2 на пластичность при прокатке на ленту
Промышленные плавки
9 |  | 10 | Нет | 38 | 3.5 | 33 | 35 | 8 | 1 | 1 | 0.9 | 0.1 | 0.8 | 32 | 0.5 |  | Оценка пластичности |  |  |  | Химический состав, %
10 |  | 10 | 32 | Нет | 3 | 4 | 37 | 9 | 1 | 1 | 1 | Нет | 1 | 36 | 0.8 | [5 empty] | Ni+Co | Mg | C | Si | Mn
11 |  | 60 | Нет | 40 | 3.2 | 25 | 40 | 20 | 1 | 1 | 0.8 | 0.1 | 0.9 | 0.1 | 0.7 |  | Хрупкий:
12 |  | 50 | 25 | Нет | 2.9 | 32 | 38 | 21 | 1 | 1 | 1 | 0.1 | 1 | 0.1 | 0.6 |  | при правке горячего проката |  |  |  | 99,9-99,85 | 0,01-0,03 | 0,02-0,03 | 0,03-0,05 | 0,01-0,02
[17 empty] | при первой холодной прокатке |  |  |  | 99,85-99,75 | 0,01-0,03 | 0,03-0,05 | 0,01-0,05 | 0,01-0,03
[17 empty] | на выходных размерах лент |  |  |  | 99,8-99,7 | 0,02-0,05 | 0,04-0,06 | 0,05-0,07 | 0,03-0,05
[17 empty] | Пластичный по всем пределам |  |  |  | 99,7-99,5 | 0,05-0,1 | 0,05-0,1 | 0,06-0,1 | 0,03-0,05
Влияние добавок металлов на свойства дитого никеля
[17 empty] | Добавка |  | 0.05% |  | 0.1% |  | 0.15% |  | 0.2%
[19 empty] | σв, Мпа | δ,% | σв, Мпа | δ,% | σв, Мпа | δ,% | σв, Мпа | δ,%
[17 empty] | Mg |  | 128 | 9.7 | 158 | 14.5 | 186 | 17.1 | 201 | 19
[17 empty] | Al |  | 117 | 10 | 129 | 11.4 | 167 | 11 | 192 | 12.4
[17 empty] | Ti |  | 103 | 7 | 101 | 7.4 | 108 | 8 | 129 | 12.2
[17 empty] | Si |  | 80 | 6 | 96 | 6.5 | 116 | 7 | 105 | 7.5
[17 empty] | Mn |  | 58 | - | 59 | - | 76 | - | 91 | -
[𝐴𝑟] 〖3𝑑〗^8 〖4𝑠〗^2
〖8,96 𝜏/м〗^3