## Лист1
Атомный номер |  |  | 41 |  |  |  | Кислород упрочняет ниобий и понижает пластичность | [9 empty] | Свойства ниобия с 1% Zr после 10-ч выдержки в атмосфере аргона при 1000 °C
Атомная масса |  |  | 92.906 | [13 empty] | Примеси, % (объемн.) |  |  | σв, МПа |  | δ, % |  | Примеси, % (объемн.) |  |  | σв, МПа |  | δ, %
Атомный радиус |  |  | 0,147 нм |  |  |  | O, % | σ0.2, МПа | σв, МПа | δ, % | [6 empty] | C | O | N |  |  |  |  | C | O | N
Известно 13 изотопов |  |  | один стабильный |  |  |  | 0.03 | 194 | 282 | 29.3 | [6 empty] | 10^-4 | 10^-4 | 10^-4 | 510 |  | 28 |  | 10^-4 | 10^-2 | 10^-4 | 480 |  | 10
Электронное строение | [6 empty] | 0.161 | 420 | 527 | 16.9 | [6 empty] | 10^-3 | 10^-4 | 10^-4 | 530 |  | 20 |  | 10^-4 | 10^-1 | 10^-4 | 402 |  | 1
Электроотрицательность |  |  | 1.2 |  |  |  | 0.208 | 477 | 630 | 17.7 | [6 empty] | 10^-2 | 10^-4 | 10^-4 | 294 |  | 2 |  | 10^-4 | 10^-4 | 4*10^-3 | 490 |  | 25
Потенциал ионизации |  |  | 6,88 эВ |  |  |  | 0.279 | 534 | 683 | 20.7 | [6 empty] | 10^-1 | 10^-4 | 10^-4 | 343 |  | 0 |  | 10^-4 | 10^-4 | 10^-2 | 540 |  | 8
Кристалическая решетка |  |  | о.ц.к. a = 0,330 нм |  |  |  | 0.315 | 672 | 940 | 20.5 | [6 empty] | 10^-4 | 10^-3 | 10^-4 | 470 |  | 20 |  | 10^-4 | 10^-4 | 10^-1 | 470 |  | 0
Плотность | [6 empty] | 0.371 | 730 | 941 | 10.4
tпл |  |  | 2469 °C |  |  |  | 0.41 | 742 | 904 | 9.8 | [12 empty] | Влияние ухудшения вакуума на ползучесть ниобия с 1% Zr, при 1000 °C и напряжении 50 Мпа за 1000 ч на содержание газов в образцах
tкип |  |  | 4842 °C |  |  |  | 0.565 | Образец разрушился | [8 empty] | Влияние внешней среды при горячей прокатке на механические свойства ниобия толщиной 1,5 мм
Упругие свойства | [22 empty] | Вакуум, Па |  | Деформация ползучести, % |  |  | Содержание газов, %
E |  |  | 110 Гпа |  |  |  | Влияние примесей на tx ниобия | [9 empty] | p, Па | 10^5 | 3*10^-3/10^5* | 0.1 | 3*10^-3 | [6 empty] | C | O | H | N
G |  |  | 37 Гпа |  |  |  | Ниобий |  |  |  | Содержание примесей, тыс, доли % |  |  |  | tx, °C |  | σв, МПа | 495 | 436 | 426 | 395 |  | 4*10^-5 |  | 2 |  |  | 0.015 | 0.01 | 0.0001 | 0.008
[11 empty] | H | N | O | C |  |  | δ, % | 17 | 21 | 26 | 31 |  | 4*10^-4 |  | 3 |  |  | 0.03 | 0.1 | 0.005 | 0.01
Влияние температуры на мех. свойства ниобия дуговой вакуумной плавки | [6 empty] | Дуговой плавки, рекристаллизован при 1200 °C |  |  |  | 0.1 | 65 | 14 | 9 | -185 |  | ψ, % | 34 | 50 | 65 | 70 |  | 1*10^-4 |  | 8 |  |  | 0.04 | 0.3 | 0.002 | 0.02
[17 empty] | * В числителе - при нагреве, в знаменатиле - при прокатке | [5 empty] | 7*10^-4 |  | 10 |  |  | 0.06 | 0.5 | 0.005 | 0.03
tисп, °C | σв, МПа | σ0.2, МПа | δp, % | δ, % | ψ, % |  | Электронно-лучевой плавки, рекристаллизован при 1200 °C |  |  |  | 0.1 | 11 | 29 | 16 | -200
20 | 333 | 248 | 18 | 48 | 63 | [17 empty] | Значения длительной прочности σдл ниобия с 1% Zr при 1100 С в вакууме с различным парциальным давлением углерода p
315 | 370 | 184 | 17 | 35 | 79 |  | Проволка, отожженная в вакууме 1*10^5 -7*1-^-4 Па |  |  |  | 0.1 | 2 | 0.8 | 6 | -272
480 | 291 | 129 | 15 | 25 | 82
650 | 152 | 69 | 15 | 43 | 72 | [17 empty] | Вакуум, Па |  | p, Па |  | σдл, Мпа
870 | 105 | 65 | 14 | 47 | 96 | [5 empty] | Влияние среды на содержание газов в горячекатаном ниобии | [11 empty] | 1*10^-4 |  | 4,5*10^-5 |  | 98
1095 | 69 | 56 | 9 | 34 | 100 | [5 empty] | Среда |  | tпр, °C |  | Содержание примесей, % | [7 empty] | 1*10^-4 |  | 4,2*10^-5 |  | 127
1205 | 64 | 52 | 5 | 21 | 73 | [9 empty] | O |  | H |  | N |  |  |  | 4*10^-4 |  | 1*10^-7 |  | 147
1315 | 38 | 27 | 17 | 70 | 82 | [5 empty] | - |  | До прокатки |  | 0.025 |  | 0.001 |  | 0.01
1370 | 26 | 19 | 13 | 97 | 100 | [5 empty] | Воздух |  | 1100 |  | 0.13 |  | 0.003 |  | 0.02
[13 empty] | 1200 |  | 0.18 |  | 0.005 |  | 0.03
Влияние температуры испытания на механические свойства ниобия различной чистоты | [10 empty] | Аргон |  | 1200 |  | 0.045 |  | 0.0012 |  | 0.012
[11 empty] | Вакуум 10^-1 Па |  | 1100 |  | 0.025 |  | 0.0008 |  | 0.001
tисп, °C | Содержание примесей, % | [11 empty] | 1200 |  | 0.03 |  | 0.0008 |  | 0.001
| С 0,03-0,05, О 0,02-0,04, N 0,05-0,11 |  |  | C 0,03, O 0,01, N 0,02-0,03 |  |  | C 0,02, O 0,009, N 0,006 |  |  |  | Вакуум 3*10^3 Па |  | 1100 |  | 0.025 |  | 0.0006 |  | 0.008
[13 empty] | 1200 |  | 0.022 |  | 0.0008 |  | 0.007
| σв, МПа | δ, % | ψ, % | σв, МПа | δ, % | ψ, % | σв, МПа | δ, % | ψ, % |  |  |  | 1300 |  | 0.02 |  | 0.0008 |  | 0.008
20 | 397 | 30.6 | 51.9 | 325 | 40.6 | 76.6 | 222 | 32.9 | 83.6
300 | 439 | 27.4 | 57.6 | 285 | 23.3 | 73.2 | 197 | 38.5 | 96 |  | Влияние остаточного давления на пластичность ниобия при высоких температурах
400 | 449 | 22.3 | 55.9 | - | - | - | 213 | 45.7 | 96.1
500 | 457 | 17.3 | 49.8 | - | - | - | 196 | - | - |  | tисп, °C |  | δ, %, при давлении, Па
800 | 330 | - | - | 222 | - | - | 228 | 25.1 | 91.5 |  |  |  | 10^5 | 13300 | 1330 | 133 | 13 | 10^-3
900 | 242 | 27.9 | 82.6 | 164 | 32.4 | 80.4 | 193 | 27.7 | 92.9 |  | 1200 |  | 9 | 10 | 13 | 17 | 22 | 34
1000 | 175 | 31.8 | 92.5 | 122 | 25.8 | 88.6 | 137 | 34 | 93.5 |  | 1500 |  | 20 | 20 | 21 | 23 | 27 | 37
1300 | 114 | 32.1 | 94.3 | 67 | - | 95 | 55 | 56 | 97.5
1500 | - | - | - | 29 | 48 | 99.4 | 28 | 50.8 | 97.9 |  | Свойства ниобия при 20 °C после горячей прокатки с 50%-ным обжатием при 1200 °C в различных средах
Двухкратная электронно-лучевая плавка позволяет существенно понизить содержание примесей | [10 empty] | Среда |  |  |  | Воздух | Гелий | Вакуум 1 Па | Вакуум 3*10^-3
[11 empty] | σв, МПа |  |  |  | 480 | 560 | 650 | 625
Содержание примесей, % |  |  | O | N | C | Fe | Ti | Si |  |  | δ, % |  |  |  | 2 | 4 | 6 | 14
до плавки |  |  | 0.08 | 0.026 | 0.015 | 0.05 | 0.1 | 0.05
после плавки |  |  | 0.001 | 0.004 | 0.015 | 0.01 | 0.01 | 0.01
[𝐾𝑟] 〖4𝑑〗^1 〖5𝑠〗^1
〖8,57 𝜏/м〗^3