## Лист1
Атомный номер |  |  | 82
Атомная масса |  |  | 207.19
Атомный радиус |  |  | 0,154 нм
Известно изотопов |  |  | 15 стабильных и радиоктивных изотопов
Электронное строение
Электроотрицательность |  |  | 1.3
Потенциал ионизации |  |  | 7,415 эВ
Кристалическая решетка |  |  | г.ц.к а = 0,495 нм
Плотность
tпл |  |  | 327 °C
tкип |  |  | 1745 °C
Температурный коэфф. Линейного расширения свинца |  |  | При повышении темп. Пластичность остается высокой (ψ = 100%) |  |  |  | При низкой темп. Свинец с чистотой 99,98 % пластичность остается высокой (ψ = 100%)
Т, К |  |  | tисп, °C | σв, Мпа | δ, %
73 | 26.5 |  | 20 | 14 | 31 |  | tисп, °C | σв, Мпа | δ, %
173 | 27.3 |  | 82 | 8 | 24 |  | 20 | 14 | 26
273 | 28.3 |  | 150 | 5 | 33 |  | -196 | 44 | 34
373 | 29.2 |  | 195 | 4 | 20 |  | -253 | 70 | 36
573 | 31.3 |  | 265 | 2 | 20
Число циклов до разрешения при номинальной деформации за 1 цикл, % |  | Воздух | Вакуум |  | Влияние температуры на упругие постоянные свинца С11, С12 и С44 Гпа
[5 empty] | Т, К | С11 | С12 | С44
[5 empty] | 0 | 55.54 | 45.42 | 19.42
0.1 |  | 240000 | 4600000 |  | 80 | 54.29 | 44.83 | 18.36
0.15 |  | 180000 | 1300000 |  | 160 | 52.61 | 43.95 | 17.09
[5 empty] | 240 | 50.83 | 42.97 | 15.83
[5 empty] | 300 | 49.53 | 42.29 | 14.9
[5 empty] | 418 | 46.82 | 40.66 | 13.12
[5 empty] | 501 | 44.66 | 39.34 | 11.87
[5 empty] | 540 | 43.51 | 38.63 | 11.24
[5 empty] | 586 | 42.2 | 37.82 | 10.53
[5 empty] | 600 | 41.5 | 37.6 | 10.23
Влияние добавок на свойства малолегированных сплавов свинца
Добавка, % | σв, Мпа | δ, % | Добавка, % | σв, Мпа | δ, % | Добавка, % | σв, Мпа | δ, %
- | 143 | 29 | 0,1 Sn | 204 | 30 | 0,1 Cd | 208 | 47
0,01 Cu | 188 | 52 | 0,01 Sb | 154 | 28 | 0,01 Ag | 216 | 41
0,1 Cu | 202 | 44 | 0,1 Sb | 193 | 39 | 0,1 Ag | 211 | 33
0,02 Ni | 180 | 50 | 0,05 Te | 249 | 36 | 1 Ag | 343 | 23
0,01 Bi | 160 | 37 | 0,01 Zn | 155 | 30 | 0,2 Ti | 176 | 35
0,1 Bi | 178 | 32 | 0,1 Zn | 180 | 34 | 0,01 Fe | 173 | 45
0,01 Sn | 202 | 32
[𝑋𝑒] 〖4𝑓〗^14 〖5𝑑〗^10 〖6𝑠〗^26 𝑝^2
〖11, 34 𝜏/м〗^3
〖𝑎.10〗^6, 𝐾^(−1)