## Sheet1
Атомный номер | 47 | Влияние температуры на мех. Свойсва серебра чистотой 99,9% | [9 empty] | Влияние добавок на временное сопротивление и длительную прочность (1: 10 и 100 ч) серебра при 20-700 °C
Атомная масса | 107.868 | tисп, С | 20 | 100 | 300 | 500 | 700 | 800 | 900
Атомный радиус | 0,1442 нм | σв, Мпа | 157 | - | 118 | 88 | 49 | - | 29 |  |  | Добавка % | σв, Мпа | σ1ч, Мпа | σ10ч, Мпа | σ100ч, Мпа | σ1ч / σв | σ100ч / σв | σ100ч / σ1ч
Известно 26 изотопов | стабильны: 107 и 109 | σ0.2, Мпа | 39 | - | 29 | 29 | 20 | - | 10 |  |  | tисп = 20 °C
Электронное строение |  | δ, % | 60 | - | 64 | 65 | 76 | 60 | 49 |  |  | 0,15 Ni | 199 | 186 | 181 | 176 | 0.94 | 0.89 | 0.95
Электроотрицательность | 1 | ψ, % | 92 | 93 | 93 | 97 | 99 | 100 | 100 |  |  | 3 Cu | 244 | 245 | 238 | 237 | 1 | 0.97 | 0.97
Потенциал ионизации | 7,547 эВ | [10 empty] | 1,5 Si | 220 | 219 | 218 | 216 | 1 | 0.98 | 0.99
Кристалическая решетка | г.ц.к. a=0,40862 нм | Влияние химического состава и величины зерна на относительное сужение образцов серебра, испытанных на кратковременную ползучесть при 340 °C | [9 empty] | 3 Si | 251 | 247 | 244 | 241 | 0.98 | 0.96 | 0.87
Плотность | [11 empty] | tисп = 300 °C
tпл | 962 °C | Химический состав, % |  |  |  | Величина зерна, мкм | НВ | ψ, %, после разрушения через τ, ч |  |  |  | 0,15 Ni | 164 | 127 | 108 | 90 | 0.78 | 0.55 | 0.71
tкип | 2170 °C | Ag | Cu | Pb | S |  |  | 2 | 5 | 9 | 14 | 3 Cu | 202 | 147 | 112 | 196 | 0.64 | 0.49 | 0.76
Механические свойства серебра отожженного при 500 С, обладает при 20 С |  | 99.995 | - | - | - | 10 | 52 | 98 | 95 | 93 | 90 | 1,5 Si | 181 | 131 | 101 | 75 | 0.72 | 0.48 | 0.56
|  | 99.98 | 0.006 | 0.001 | 0.001 | 15 | 42 | 77 | 62 | 59 | 53 | 3 Si | 203 | 147 | 116 | 90 | 0.72 | 0.45 | 0.61
E | 74400 Мпа | 99.92 | 0.067 | 0.006 | 0.001 | 25 | 45 | 34 | 28 | 21 | - | tисп = 500 °C
G | 27100 Мпа | 99.9 | 0.1 | 0.002 | 0.001 | 10 | 49 | 88 | 79 | 73 | 69 | 0,15 Ni | 131 | 85 | 61 | 43 | 0.65 | 0.33 | 0.51
μ | 0.37 | [10 empty] | 3 Cu | 151 | 59 | 38 | 21 | 0.39 | 0.13 | 0.35
σв | 157 Мпа | Зависимость мех. Свойств серебра чистотой 99,9% от тумпературы и длительности испытания | [9 empty] | 1,5 Si | 139 | 76 | 61 | 35 | 0.55 | 0.26 | 0.46
δ | 0.65 | [10 empty] | 3 Si | 139 | 78 | 53 | 31 | 0.56 | 0.23 | 0.4
ψ | 0.92 | τисп, ч |  | σв, Мпа |  | δ, % | [5 empty] | tисп = 700 °C
НВ | 25 | tисп = 250 °C | [9 empty] | 0,15 Ni | 81 | 28 | 15 | 10 | 0.35 | 0.13 | 0.37
|  | 3.24 |  | 77.1 |  | 70 | [5 empty] | 3 Cu | 89 | 22 | 12 | 6 | 0.24 | 0.07 | 0.27
|  | 9 |  | 70.1 |  | 55 | [5 empty] | 1,5 Si | 58 | 23 | 10 | 4 | 0.39 | 0.07 | 0.17
|  | 58.5 |  | 63.3 |  | 55 | [5 empty] | 3 Si | 44 | 11 | 5 | 3 | 0.24 | 0.07 | 0.27
|  | 824 |  | 46.4 |  | 30
tисп = 400 °C
|  | 6.1 |  | 38.6 |  | 62
|  | 30.7 |  | 30.9 |  | 25
|  | 178 |  | 23.1 |  | 12
|  | 294 |  | 15.4 |  | 11.5
|  | 967 |  | 11.6 |  | 8
tисп = 550 °C
|  | 4.8 |  | 15.4 |  | 13
|  | 8.8 |  | 12.2 |  | 9
|  | 16.3 |  | 9.2 |  | 8
|  | 73.4 |  | 6.2 |  | 5
|  | 138 |  | 4.6 |  | 3.2
Относительное сужение серебра 99,9% при различных температурах и скоростях растяжения
|  | tисп °C |  |  | -200 | -80 | 20 | 330 | 600 | 720
ψ, %, при наличии uраст мм/мин
|  | 0.2 |  |  | 77 | 80 | 95 | - | 89 | -
|  | 4 |  |  | 80 | 92 | 83 | 97 | 99 | 99
|  | 100 |  |  | 75 | 88 | 92 | 93 | 100 | 100
[𝐾𝑟]〖4𝑑〗^10 〖5𝑠〗^1
〖10,49 𝜏/м〗^3