## Лист1
Атомный номер |  |  | 73 |  |  |  | Влияние температуры на свойства спеченного тантала технической чистоты после холодной прокатки и отжига при испытании в аргоне | [7 empty] | Температура перехода к хрупкости тантала электронно-лучевой плавки
Атомная масса |  |  | 180.948
Атомный радиус |  |  | 0,146 нм | [14 empty] | Спеченный тантал |  |  | Тантал электронно-лучевой плавки
Известно 15 изотопов |  |  | один стабильный |  |  |  | tисп, °C | σв, Мпа | σ0.2, Мпа | δ, % | tисп, °C | σв, Мпа | σ0.2, Мпа | δ, %
Электронное строение | [6 empty] | uраст = 0,076 мм/мин |  |  |  | uраст = 152 мм/мин |  |  |  | Содержание примесей, %
Электроотрицательность |  |  | 1.1 |  |  |  | 1649 | 28/28 | 26/27 | 19 | 1649 | 69/74 | 52/48 | 30 | N |  |  | 0.006 |  |  | 0.0008
Потенциал ионизации |  |  | 7,7 эВ |  |  |  | 1927 | 6,3/12,4 | 4,2/5,5 | - | 2204 | 25/27 | 12/11 | 44/46 | O |  |  | 0.008 |  |  | 0.003
Кристалическая решетка |  |  | о.ц.к. a = 0,3307 нм |  |  |  | 2204 | -/2,8 | -/2,8 | - | 2760 | 16/14 | 9/8 | 48/51 | C |  |  | 0.0014 |  |  | 0.003
Плотность | [6 empty] | В числителе приведены свойства при выдержке 10 с, в знаменатиле - при 90 с. | [7 empty] | tx, °C |  |  | -200 |  |  | -250
tпл |  |  | 2997 °C
tкип |  |  | 5287 °C
Упругие свойства | [6 empty] | Влияние примесей на мех. Свойства тантала при 20 °C
E |  |  | 186 Гпа | [6 empty] | O | N | C
G |  |  | 70 Гпа |  |  |  | Содержание примесей, % |  | - | 0.056 | 0.0225 | 0.0955
[7 empty] | σв, Мпа |  | 200 | 412 | 503 | 496
Тантал, выплавленный в дуговой вакуумной печи и содержащий 0,003% O, 0,002% N и 0,0008% H | [6 empty] | σ0.2, Мпа |  | 179 | 344 | 469 | 337
[7 empty] | δ, % |  | 36 | 26 | 25 | 20 | [9 empty] | Влияние условий азотирования при 0,1 Мпа на свойства холоднокатаного (0,5 мм) тантала электронно-лучевой плавки
|  | После деформации |  | После отжига | [17 empty] | t, °C | τ, ч | Увеличение массы, г/см^2*10^5 | σв, Мпа | δ, % | HV
σв, Мпа |  | 930-960 |  | 440-540 | [8 empty] | Влияние примесей на твердость тантала | [13 empty] | на поверхности | на глубине 0,1 мм
δ, % |  | 2-5 |  | 23-30 | [8 empty] | Содержание примесей, % | [8 empty] | 1100* | 1 | - | 291 | 27 | 102 | -
ψ, % |  | 5-7 |  | 75-80 | [8 empty] | C |  | 0.0033 | 0.001 | 0.006 | 0.001 | 0.002 | 0.002 |  | 1200* | 1 | - | 278 | 26 | 99 | -
НВ |  | 230 |  | 140 | [8 empty] | O |  | 0.077 | 0.044 | 0.006 | 0.006 | 0.004 | 0.006 |  | 1400* | 1 | - | 267 | 29 | 95 | -
[13 empty] | N |  | 0.027 | 0.01 | 0.007 | 0.009 | 0.005 | 0.001 |  | 1000 | 1 | 22 | 456 | 5 | 252 | 122
Влияние температуры на мех. Свойства спеченного тантала (0,02% С, 0,013% N, 0,0056% O, 0,01% Nb, 0,01% W, 0,015% Fe) после холодной прокатки и отжига (испытания в ваккуме, скорость растяжения 2,3 мм/мин) | [12 empty] | B |  | 90-105 | 73-75 | 60-64 | 56-60 | 55-57 | 53-55 |  | 1000 | 2 | 26 | 556 | 3 | 346 | 161
[22 empty] | 1000 | 6 | 32 | 745 | 6 | 406 | 261
tисп, °C | σв, Мпа | σ0.2, Мпа | δ, % | tисп, °C | σв, Мпа | σ0.2, Мпа | δ, % | tисп, °C | σв, Мпа | σ0.2, Мпа | δ, % |  | Электронно-лучевая плавка позволяет существенно очистить тантал от примесей | [8 empty] | 1100 | 0.25 | 11 | 413 | 15 | 177 | 120
-195 | 1020 | 1020 | 4 | 316 | 510 | 260 | 18 | 871 | 153 | 83 | 33 | [10 empty] | 1100 | 0.5 | 21 | 551 | 7 | 246 | 124
-73 | 505 | 500 | 23 | 427 | 450 | 230 | 24 | 982 | 149 | 85 | 33 |  |  |  |  | O | N | C | Fe | Si |  | 1100 | 1 | 41 | 589 | 2 | 463 | 202
27 | 463 | 396 | 25 | 538 | 413 | 180 | 16 | 1093 | 116 | 56 | 43 |  | Содержание примесей, % | [8 empty] | 1100 | 2 | 65 | 659 | 3 | 762 | 420
98 | 409 | 293 | 25 | 649 | 308 | 130 | 17 | 1204 | 102 | 52 | 47 |  | до плавки |  |  | 0.1 | 0.04 | 0.085 | 0.026 | 0.015 |  | 1100 | 3 | 78 | 632 | 0 | 784 | 596
205 | 386 | 244 | 13 | 760 | 209 | 117 | 23 | [5 empty] | после плавки |  |  | 0.0005 | 0.001 | 0.001 | 0.002 | 0.005 |  | 1100 | 6 | 97 | 388 | 2 | 806 | 653
[22 empty] | 1200 | 1 | 70 | 655 | 1 | 730 | 405
[22 empty] | 1200 | 2 | 103 | 451 | 1 | 806 | 632
[22 empty] | 1200 | 3 | 127 | 290 | 1 | 864 | 730
[22 empty] | 1300 | 1 | 205 | 485 | 1 | 913 | 860
[22 empty] | 1300 | 2 | 267 | 368 | 1 | 969 | 895
[22 empty] | 1300 | 3 | 296 | 348 | 0 | 1065 | 926
[22 empty] | 1300 | 6 | 361 | 247 | 0 | 1106 | 909
[22 empty] | 1400 | 1 | 328 | 341 | 0 | 1050 | 952
[22 empty] | 1400 | 2 | 406 | 380 | 0 | 1244 | 913
[22 empty] | 1400 | 3 | 442 | 311 | 0 | 1368 | 930
[22 empty] | 1400 | 6 | 540 | 307 | 0 | 1544 | 1006
* - отжиг в вакууме
[𝑋𝑒] 〖4𝑓〗^13 〖5𝑑〗^3 〖6𝑠〗^2
〖16,50 𝜏/м〗^3