## Лист1
Атомный номер |  |  | 22 |  |  |  | Влияние низких температур на механические свойства от отожженного титана |  |  |  |  | Влияние окружающей атмосферы при 1100 °C на содержание газовых примесей в титане
Атомная масса |  |  | 47.9
Атомный радиус |  |  | 0,145 нм
Известно 5 изотопов | [6 empty] | tисп, °C | σв, Мпа | σ0.2, Мпа | δ, % |  | Среда |  | Содержание газов, %
Электронное строение | [6 empty] | Иодидный титан |  |  |  |  | при нагреве | при прокатке | O | N | H
Электроотрицательность |  |  | 1.2 |  |  |  | 20 | 250 | 137 | 71 |  | До нагрева | - | 0,1-0,09 | 0.025 | 0.008
Потенциал ионизации |  |  | 6,83эВ |  |  |  | -196 | 677 | 235 | 73 |  | Воздух | воздух | 0,2-0,3 | 0.05 | 0.04
Кристалическая решетка |  |  | п.г. a = 0,2951 нм, с=0,4679, с/а=1,585 |  |  |  | -253 | 931 | 260 | 67 |  | Вакуум* | >> | 0.08 | 0.023 | 0.003
Плотность | [6 empty] | -269 | 843 | 275 | 49 |  | >> | Вакуум* | 0.05 | 0.017 | 0.001
tпл |  |  | 1668 °C |  |  |  | Технический титан |  |  |  |  | Вакумм 3*10^-3 Па
tкип |  |  | 3169 °C |  |  |  | 20 | 451 | 382 | 23 |  | Пластичность титана при прокатке клиновидных образцов
Упругие свойства | [6 empty] | -196 | 902 | 657 | 35 |  | Среда при прокатке | Предельное обжатие, %, при t, °C
E |  |  | 108 Гпа |  |  |  | -253 | 1230 | 824 | 37 |  |  | 800 | 900 | 1000 | 1100
G |  |  | 43 Гпа |  |  |  | -269 | 1130 | 814 | 30 |  | Воздух | 30 | 37 | 42 | 48
μ |  |  | 0.36 |  |  |  | Титан марки ВТ1 |  |  |  |  | Вакуум 1*10^-3 Па | 45 | 55 | >64 | >70
[7 empty] | 20 | 549 | 431 | 20
Свойства тех. титана при 20 °C | [6 empty] | -196 | 941 | 669 | 30
| % | [5 empty] | -253 | 1157 | 726 | 18
Fe | 0.06 | σв, Мпа | 461 |  |  |  | -269 | 119 | 794 | 19
Si | 0.04 | σ0.2, Мпа | 333
C | 0.05 | δ, % | 28 |  |  |  | Влияние давления внешней среды на свойства титана после горячей прокатки при 1000 °C
O | 0.14 | ψ, % | 56
N | 0.03 | НВ | 154 |  |  |  | p, Па |  | σв, Мпа | δ, % | ψ, %
H | 0.002 | KCU, МДж/м^2 | 1.4 |  |  |  | При нагреве | При прокатке
Иодидный титан
Свойства титана трех марок в зависимости от степени чистоты | [6 empty] | 10^5 | 10^5 | 294 | 41 | 56
Марка титана | Степень чистоты,% | σв, Мпа | σ0.2, Мпа | δ, % | ψ, % |  | 3*10^-3 | 10^5 | 304 | 50 | 62
ВТ1-1 | 99.038 | 441-588 | 373-490 | 25 | 50 |  | 3*10^-3 | 3*10^-3 | 275 | 76 | 89
ВТ1-0 | 99.28 | 343-490 | 294-412 | 30 | 60 |  | Магниетермический титан
ВТ0-0 | 99.601 | 294-441 | 245-373 | 30 | 60 |  | 10^5 | 10^5 | 598 | 26 | 36
[7 empty] | 1*10^-3 | 1*10^-3 | 588 | 35 | 50
Зависимость пластичности от температуры ВТ1-1
tисп, °C | 20 | 100 | 200 | 300 | 400 | 500 | 600 | 700 | 800
σв, Мпа | 500 | 412 | 314 | 215 | 196 | 168 | 59 | 29 | 20
σ0.2, Мпа | 382 | 323 | 235 | 137 | 108 | 78 | 49 | 20 | 10
δ, % | 24 | 25 | 29 | 27 | 19 | 37 | 70 | 75 | 84
ψ, % | 51 | 56 | 65 | 79 | 81 | 92 | 100 | 100 | 100
Влияние легирующих элементов (5% каждого) на титан
Добавка | Zn | Sn | Al | V | Mo | Cr | Mn | Fe
σв, Мпа | 549 | 583 | 686 | 721 | 755 | 858 | 858 | 961
σ0.2, Мпа | 480 | 512 | 618 | 618 | 652 | 755 | 755 | 892
δ, % | 20 | 20 | 20 | 20 | 20 | 20 | 20 | 10
ψ, % | 50 | 50 | 40 | 50 | 50 | 40 | 40 | 25
[𝐴𝑟] 〖3𝑑〗^24 𝑠^2
〖4,5 𝜏/м〗^3