## Лист1
Атомный номер |  |  | 90
Атомная масса |  |  | 232.0381
Атомный радиус |  |  | 0,180 нм
Известно 24 изотопов |  |  | долгоживущий: 232 с пер. пол.распад.
Электронное строение
Электроотрицательность |  |  | 1.2
Потенциал ионизации |  |  | 6,08 эВ
Кристалическая решетка |  |  | до темп 1365 С - а.г.ц.к с параметром 0,5084, выше 1450 С - о.ц.к с параметром 0,411 нм
Плотность
tпл |  |  | 1696 °C
tкип |  |  | 3862 °C
Упругие свойства при 20 °C
E |  |  | 70 Гпа
G |  |  | 28 Гпа
μ |  |  | 0.27
Механические свойства отожженного (750 °C, 30 мин) кальциетермического тория зависят от примеси углерода |  |  |  |  | Влияние температуры и скорости деформации на мех. Свойства отожженного листового кальциетермического тория
°C, % | σв, Мпа | σ0.2, Мпа | δ, % | ψ, %
0.05 | 207 | 150 | 51 | 74 | tисп, °C | σв, Мпа | δ, % | ψ, %
0.07 | 237 | 190 | 51 | 78 | 20 | 196/206 | 49/41 | 61/64
0.09 | 266 | 220 | 48 | 69 | 93 | 157/167 | 51/39 | 55/63
[5 empty] | 204 | 137 | 29/34 | 44/67
[5 empty] | 316 | 127 | 28 | 38/61
В числителе - значения для E = 0,007 мин^-1, в знаменатиле - для E = 0,39 мин^-1
[𝑅𝑛] 〖6𝑑〗^27 𝑠^2
〖11, 72 𝜏/м〗^3
1,4*
1,4*〖10〗^10