## Лист1
Атомный номер |  |  | 92 |  |  |  | В аналогичных условия прочность при 750 С понижается в 4 раза: от 124 до 32 Мпа; δ = 51 -: 68%. Из урана изготавливают прутки, трубы, проволку, листы и фольгу.Нагрев и подогревы осуществляют в соляных ваннах; применяют прокатку в металлических оболочках. Хорошие результаты дает вакуумная прокатка.
Атомная масса |  |  | 238.029
Атомный радиус |  |  | 0,153 нм
Известно 15 изотопов |  |  | долгоживущий: 238 с пер. пол. Распад. 4,5 * 10^9 лет
Электронное строение
Электроотрицательность |  |  | 1
Потенциал ионизации |  |  | 6,05 эВ
Кристалическая решетка |  |  | до 666 °C a-ромбическая с парамтером a = 0,285 нм, b = 0,587 нм, c = 0,496 нм, при 666 - 778 °C - b-о.ц.т с параметрами a = 0,108 нм, c = 0,566 нм, выше 778 °C - y-о.ц.к с параметром a = 0,354 нм.
[7 empty] | Увеличение размера зерна рекристаллизованного урана от 15 до 200 мкм повышает температуру перехода к хрупкости от нуля до 15 °C; с повышением температуры пластичность урана, подвергнутого термообработке в b-области, улучшается |  |  |  |  | При температурах полиморфных превращений (666 и 776 °C) пластичность урана высокая; прочность резко изменяется. С уменьшением скорости деформации при 700 °C прочность b-урана понижается в 3 раза
Плотность
tпл |  |  | 1134 °C
tкип |  |  | 4200 °C |  |  |  | tисп, °C | σв, Мпа | σ0.2, Мпа | δ, % | ψ, %
E |  |  | 202 ГПа |  |  |  | -73 | 607 | 289 | 4 | 5 | E, мин^-1 | 0.262 | 0.0175 | 0.001
[7 empty] | -45 | 638 | 276 | 5 | 6 | σв, Мпа | 192 | 105 | 59
При 20 °C литой уран с суммарным содержанием примесей < 0,05 % обладает низкими мех. Свойствами |  |  |  | Влияние условий отжига на мех свойства урана при 20 °C |  |  | 25 | 587 | 241 | 10 | 12 | δ, % | 32 | 42 | 37
|  |  |  | Внешняя среда при отжиге | σв, Мпа | δ, % | 100 | 524 | 214 | 28 | 21
σв, Мпа | δ, % | ψ, % |  | Без отжига | 1393 | 7 | 200 | 400 | 180 | 31 | 34
420 | 5 | 11 |  | Соляная ванна | 883 | 5 | 300 | 289 | 152 | 32 | 40
Прокатка при 300 °C с обжатием 28% |  |  |  | Водород | 873 | 6 | 400 | 193 | 117 | 33 | 50
σв, Мпа | δ, % | ψ, % |  | Гелий | 942 | 7 | 500 | 110 | 82 | 34 | 60
960 | 35 | 27 |  | Воздух | 912 | 8 | 600 | 55 | 48 | 34 | 72
|  |  |  | Очищенный аргон | 893 | 12 | 666(a) | 27 | 27 | 35 | 79
|  |  |  | Углекислый газ | 903 | 14 | 666(b) | 62 | 48 | 35 | 79
|  |  |  | Азот | 893 | 16 | 700 | 62 | 41 | 35.5 | 85
|  |  |  | Вакуум | 971 | 16 | 776(b) | 62 | 34 | 36 | 94
|  |  |  | Соляная ванна, затем вакуум | 873 | 18 | 776(y) | <7 | <7 | 36 | 94
[7 empty] | 800 | <7 | <7 | 36 | 99
[𝑅𝑛] 〖5𝑓〗^36 𝑑^17 𝑠^2
〖𝑎-урана 19,07, 𝑏-урана 18,11, 𝑦-урана18,06 𝜏/м〗^3